## Состав керамзитобетона
[9 empty] | ПРОЕКТИРОВАНИЕ СОСТАВА КЕРАМЗИТОБЕТОНА ПЛОТНОЙ СТРУКТУРЫ | [9 empty] | Выполнил
[9 empty] | выполнено по методике, изложенной в книге Чехов А.П., Сергеев А.М., Дибров Г.Д. Справочник по бетонам и растворам - Киев: Будівельник, 1983. - с.135-142 | [9 empty] | Гелевера А.Г.
В основу метода подбора состава керамзитобетона плотной структуры на портландцементе положены многочисленные экспериментальные данные, которые пред-
ставлены в виде таблиц. Формулы, в основном, тоже эмпирического характера. Поэтому возможны некоторые несовпадения расчетных и фактических показателей
бетона. По этой причине рекомендуется выполнить пробные формовки и откорректировать состав. Для более серьезной оптимизации составов рекомендуется
использовать многофакторные планы.
Внимание! Показатель удобоукладываемости в таблицу вводить в см осадки конуса. Если в исходных данных задана жесткость, введите ее сначала (в пределах
1…20 сек) в указанное ниже желтую ячейку для преобразования в см осадки конуса.
Показатель жесткости (ввести) : | [5 empty] | 5 | сек жесткости равно |  |  | 5.6915 | см осадки конуса. Введите значение ОК в таблицу.
№ п/п | Данные по исходным материалам (ввести) | [6 empty] | Исходные данные по бетону (ввести) |  |  | Состав керазитобетона, кг/м3 |  |  |  | Доля песка в заполнителе П/(П+Грав), r | Плотность бетонной смеси и бетона, кг/м3
| Керамзит |  |  | Песок |  |  | Цемент | Прое-ктная марка бетона кг/см2 | Осадка конуса, см (0…13) | Плот-ность сухого бетона кг/м3 | Цемент, кг | Песок, кг | Керамзитовый гравий, кг | Вода, л |  | Сумма составляющих смеси, кг/м3 | Расчётная плоотность сухого бетона, кг/м3 1) | Расчётная плоотность бетона естественной влажности, кг/м3 2)
| Крупность, мм | Насыпная плотность, кг/м3 | Плотность в зерне, кг/м3 | Тип песка : 1 - кварцевый; 2 - керамзитовый | Насыпная плотность, кг/м3 | Плотность в зерне, кг/м3 | Марка (активность) цемента | [12 empty] | запол-нителей всего, кг | насыпная плотность заполните-лей, кг/м3 | общий объем заполнителей, м3 |  |  | расход цемента М400
1 | 20 | 380 | 770 | 2 | 730 | 1400 | 500 | 100 | 7 | 1500 | 189.7885 | 576.9095 | 704.8336 | 332.6806 | 0.4142117 | 1804.212 | 1486.715 | 1694.949 |  | 1281.743 | 671.7977 | 1.90793 | Марка бетона, кг/см2 (Х2) | 25 | 62.5 | 100 | 37.5
2 | 20 | 540 | 931 | 1 | 1550 | 2610 | 400 | 75 | 7 | 900 | 185.6462 | 378.5875 | 307.9194 | 221.3333 | 0.4051638 | 1093.486 | 887.0048 | 1002.284 |  | 686.5069 | 1138.783 | 0.6028427 | Марка керамзита, кг/м3 (Х1) | 300 | 500 | 700 | 200
3 | 20 | 330 | 647 | 2 | 460 | 1400 | 400 | 20 | 3 | 700 | 174.772 | 177.9541 | 321.0581 | 298.21875 | 0.3801873 | 972.0029 | 687.766 | 772.1627 |  | 499.0122 | 490.4091 | 1.017543 |  |  | Коэффициент расхода цемента от его марки
4 | 20 | 500 | 900 | 2 | 640 | 1400 | 400 | 75 | 1 | 1050 | 189.6552 | 324.5518 | 507.3448 | 269.5139 | 0.4139244 | 1291.066 | 1036.724 | 1175.209 |  | 831.8966 | 679.0258 | 1.225133 | Марка цемента, кг/см2 (Х1) | 300 | 400 | 500 | 100
5 | 20 | 500 | 900 | 2 | 640 | 1400 | 400 | 75 | 1 | 1050 | 189.6552 | 324.5518 | 507.3448 | 269.5139 | 0.4139244 | 1291.066 | 1036.724 | 1175.209 |  | 831.8966 | 679.0258 | 1.225133 | Марка бетона, кг/см3 (Х2) | 35 | 160 | 285 | 125 |  | 0.9223152
6 | 40 | 500 | 900 | 2 | 640 | 1400 | 400 | 75 | 1 | 1050 | 189.6552 | 265.8169 | 566.0796 | 269.5139 | 0.3472577 | 1291.066 | 1036.724 | 1175.209 |  | 831.8966 | 695.5343 | 1.196054 |  |  | расход воды при кварцевом песке средней крупности
7 | 40 | 500 | 900 | 2 | 640 | 1400 | 400 | 75 | 1 | 1050 | 189.6552 | 265.8169 | 566.0796 | 269.5139 | 0.3472577 | 1291.066 | 1036.724 | 1175.209 |  | 831.8966 | 695.5343 | 1.196054 | Осадка конуса, см (Х2) | 0 | 6 | 12 | 6
8 | 40 | 500 | 900 | 2 | 640 | 1400 | 400 | 75 | 1 | 1050 | 189.6552 | 265.8169 | 566.0796 | 269.5139 | 0.3472577 | 1291.066 | 1036.724 | 1175.209 |  | 831.8966 | 695.5343 | 1.196054 | Марка керамзита, кг/м3 (Х1) | 300 | 500 | 700 | 200
9 | 40 | 500 | 900 | 1 | 1550 | 2650 | 500 | 100 | 5 | 1200 | 211.1078 | 515.3024 | 441.9236 | 216.6667 | 0.3900402 | 1385 | 1185.222 | 1346.725 |  | 957.226 | 1123.035 | 0.8523561 |  |  | расход воды при керамзитовом песке средней крупности
10 | 20 | 340 | 618 | 1 | 1550 | 2650 | 400 | 150 | 5 | 800 | 295.424 | 349.0575 | 111.2049 | 224.6667 | 0.5579716 | 980.3531 | 779.3203 | 877.908 |  | 460.2624 | 1140.387 | 0.4036019 | Осадка конуса, см (Х2) | 0 | 6 | 12 | 6
[23 empty] | Марка керамзита, кг/м3 (Х1) | 300 | 500 | 700 | 200
В случае, если даны насыпная плотность и пустотность керамзита, то плотность в зерне следует определить и ввести в таблицу:
[5 empty] | пустотность, в долях ед. (ввести) - | 0.45 | [17 empty] | 10 | 25 | 40 | 15
[5 empty] | насыпная плотность, кг/м3 (ввести) - | 340 |  | плотность керамзита в зерне - |  |  |  | 618.1818 | кг/м3 | [9 empty] | цемент до 175 кг/м3 | 35 | 30 | 25 | 150
Если известны насыпная плотность и плотность керамзита в зерне, можно определить пустотность :
[6 empty] | насыпная плотность, кг/м3 (ввести) - | 700
[6 empty] | плотность керамзита в зерне (ввести) - | 1200 |  |  |  | пустотность, в долях ед. - | 0.4166667
[23 empty] | цемент до 175-250 кг/м3 | 55 | 50 | 45 | 250 | Х2
Примечания: | [22 empty] | цемент до 250-400 кг/м3 | 60 | 55 | 50 | 350
| 1) Расчет плотности сухого бетона выполнялся из условия, что теоретически для полной гидратации цемента нужно около 17% воды от | [25 empty] | 100
массы цемента. Но к 28-суточному сроку или после пропарки гидратируется не более 40…60% цементных зерен. Таким образом,
| принимаем цифру химически связанной воды к стандартному сроку твердения - 8% от массы цемента. | [21 empty] | Марка керамзита | 300 | 500 | 700 | 200
| 2) Учет равновесной адсорбционной влажности сухого бетона принимался при условии W = 80...90% и плотности бетона 300…1200 кг/м3. | [21 empty] | ОК на кварцевом песке | 0 | 6 | 12 | 6
ОК на керамзитов. песке

## Вспомогательный
|  | Таблица 8.19 - Расход цемента М400 | [6 empty] | к табл.8,19 - Коэфф.расхода цемента в завис.от крупности керамзита
|  | 25 | 35.2 | 50 | 62.5 | 75 | 100 |  | 10 | 20 | 30 | 40 | 10
Марка керамзи-та, кг/м3 | 300 | 195 | 200 | 210 | 219.360625 | 230 | 255.66 |  | 0.76 | 0.84 | 0.92 | 1 | 0.76
| 500 | 176 | 180 | 188.8 | 196.140625 | 205 | 230
| 700 | 164 | 166.9 | 173 | 178.32 | 185 | 205
Х1
[11 empty] | 10 | 25 | 40
[10 empty] | цемент до 175 кг/м3 | 35 | 30 | 25 | 150
[10 empty] | цемент до 175-250 кг/м3 | 55 | 50 | 45 | 250 | Х2
[10 empty] | цемент до 250-400 кг/м3 | 60 | 55 | 50 | 350
45
Ж | 20.07 | 15 | 10 | 7 | 5 | 2 | 0 | 0
ОК | 0.08 | 0.63 | 1.72 | 3.64 | 5.73 | 10.35 | 15 | 14.945
учет сорбционной влажности, в % по объему
[9 empty] | 300 | 500 | 700 | 900 | 1000
[9 empty] | 2 | 6.2 | 8.5 | 12 | 13
|  | 1) | y = 0,0565x2 - 1,8641x + 15,228
R2 = 1
|  | 2) | y = 0,0681x2 - 2,0728x + 15,858
R2 = 0,9999
|  | 3) | y = 0,0002x4 - 0,0131x3 + 0,2753x2 - 2,9388x + 14,966
R2 = 0,9999
| OK! | 4) | y = -0,0032x3 + 0,1534x2 - 2,5377x + 14,945
R2 = 0,9999