## Классический базовый состав
ПРОЕКТИРОВАНИЕ СОСТАВА ТЯЖЕЛОГО БЕТОНА
[9 empty] | выполнено по методике, изложенной в книге | [9 empty] | Выполнил Гелевера А.Г.
"Руководство по подбору составов тяжелого бетона" - М.: НИИЖБ Госстроя СССР, 1979. - С.16-20
Рекомендации по использованию
1. Определить значения абсолютной и насыпной плотности песка и щебня.
2. Ввести исходные данные по заполнителям и бетонам в таблицу 1.
Внимание ! Ограничения по значениям некоторых параметров:
а) значения МК не должны выходить за пределы 1…3.
б) значения О.К. не должны выходить за пределы значений 0…20 см (15…0 сек).
3. Если используется полифракционный состав щебня (например фр.5-10 и 10-20 мм), то рекомендуется брать соотношение мелкой
и более крупной фракции, приблизительно как 1:2 (33% : 67%) соответственно от общего количества щебня, представленного в
таблице 1. При этом в графу "Крупность щебня" вводить максимальный размер щебня, т.е. в данном примере - 20 мм.
4. После выполнения пробных замесов и формовок, откорректировать окончательный состав бетона.
5. Кроме того, настоятельно рекомендуем использовать данные этих расчетов, как отправную точку для математического
| моделирования эксперимента с 1-м и более факторов и с использованием планов типа ПФЭ. | [27 empty] | В0=201,778 - Мк=1 (1 вариант)
6. Рекомендуем также время от времени выполнять статистическую первичную обработку результатов испытаний бетона
с контролем значения коэффициента вариации V.
Внимание! Показатель удобоукладываемости в таблицу вводить в см осадки конуса. Если в исходных данных задана жесткость, введите ее сначала (в пределах
1…20 сек) в указанное ниже желтую ячейку для преобразования в см осадки конуса.
| Показатель жесткости (ввести) : | [5 empty] | 5 | сек жесткости равно |  |  | 5.6915 | см осадки конуса. Введите значение ОК в таблицу.
Таблица 1 - Подбор составов бетона без добавок на портландцементе
№ состава | Исходные данные по заполнителям (ввести) |  |  |  | Исходные данные по бетону (ввести) |  |  |  |  | Состав бетона, кг/м3 |  |  |  | В/Ц | Сумма составляющих смеси, кг/м3 | Коэфф.раздв. зерен a | П/(П+Щ), r | Коэфф. выхода бетон-ной смеси b
| Плотность щебня, кг/л |  | Плотность песка , кг/л |  | Проек-тная марка бетона | Актив-ность цемен-та | Осадка конуса, О.К. см | Круп-ность щебня мм | МК песка | Цемент, кг | Песок, кг | Щебень, кг (общее количество) | Вода, л | [6 empty] | Для определения коэффициента раздвижки зерен в зависимости от В/Ц и расхода цемента |  |  | Х1 О.К., см в натуре | Х2, щебень, мм в натуре | Х1 О.К., в кодах | Х2, щебень, в кодах | вода
| абсолютная | насыпная | абсолютная | насыпная | [16 empty] | Х1 В/Ц | Х2 Цемент | 0 | 0 | -1 | -1.333333 |  |  | В0 = | 202.778 | для определения воды в зависимости от крупности щебня
1 | 2.6 | 1.5 | 2.62 | 1.55 | 1075 | 900 | 12 | 20 | 1.2 | 599.7313 | 299.2563 | 1216.395 | 224.4741 | 0.3742911 | 2339.857 | 1.551087 | 0.197444 | 0.6454908 |  |  | -0.6285444 | 1.997313 | 12 | 20 | 0.3333333 | -0.6666667 | 226.0741 |  | В1 = | 29
2 | 2.6 | 1.5 | 2.62 | 1.55 | 415 | 900 | 12 | 20 | 1.2 | 300.4325 | 506.4472 | 1261.81 | 224.4741 | 0.7471698 | 2293.164 | 1.446179 | 0.2864103 | 0.69393 |  |  | 1.235849 | -0.9956748 | 12 | 20 | 0.3333333 | -0.6666667 | 226.0741 |  | В2 = | -18
3 | 2.6 | 1.5 | 2.62 | 1.55 | 478 | 400 | 12 | 20 | 1.2 | 599.9581 | 299.0651 | 1216.395 | 224.4741 | 0.3741497 | 2339.892 | 1.551088 | 0.1973428 | 0.6454564 |  |  | -0.6292517 | 1.999581 | 12 | 20 | 0.3333333 | -0.6666667 | 226.0741 |  | В11 = | -9.667
4 | 2.6 | 1.5 | 2.62 | 1.55 | 184 | 400 | 12 | 20 | 1.2 | 299.979 | 506.7373 | 1261.903 | 224.4741 | 0.7482993 | 2293.093 | 1.445973 | 0.2865124 | 0.6940087 |  |  | 1.241497 | -1.00021 | 12 | 20 | 0.3333333 | -0.6666667 | 226.0741 |  | В22 = | 6.333
5 | 2.6 | 1.5 | 2.62 | 1.55 | 964 | 650 | 2 | 20 | 1.2 | 600.4582 | 379.3208 | 1231.559 | 187.8484 | 0.3128418 | 2399.186 | 1.515199 | 0.2354743 | 0.6204885 |  |  | -0.9357909 | 2.004582 | 2 | 20 | -0.7777778 | -0.6666667 | 189.4484 |  | В12 = | 0.5
6 | 2.6 | 1.5 | 2.62 | 1.55 | 393 | 650 | 2 | 20 | 1.2 | 300.4261 | 572.327 | 1291.666 | 187.8484 | 0.6252733 | 2352.267 | 1.381234 | 0.3070436 | 0.6651287 |  |  | 0.6263664 | -0.9957387 | 2 | 20 | -0.7777778 | -0.6666667 | 189.4484
7 | 2.6 | 1.5 | 2.62 | 1.55 | 593 | 400 | 2 | 20 | 1.2 | 600.2611 | 379.4801 | 1231.566 | 187.8484 | 0.3129445 | 2399.156 | 1.515182 | 0.2355489 | 0.6205161 |  |  | -0.9352774 | 2.002611 | 2 | 20 | -0.7777778 | -0.6666667 | 189.4484
8 | 2.6 | 1.5 | 2.62 | 1.55 | 241 | 400 | 2 | 20 | 1.2 | 299.7036 | 572.7612 | 1291.841 | 187.8484 | 0.6267806 | 2352.154 | 1.380862 | 0.3071761 | 0.6652438 |  |  | 0.6339031 | -1.002964 | 2 | 20 | -0.7777778 | -0.6666667 | 189.4484
9 | 2.6 | 1.5 | 2.62 | 1.55 | 847 | 650 | 7 | 20 | 1.2 | 600.085 | 332.9481 | 1222.52 | 209.1449 | 0.3485255 | 2364.698 | 1.536485 | 0.2140502 | 0.6347795 |  |  | -0.7573727 | 2.00085 | 7 | 20 | -0.2222222 | -0.6666667 | 210.7449
10 | 2.6 | 1.5 | 2.62 | 1.55 | 334 | 650 | 7 | 20 | 1.2 | 299.9694 | 535.2733 | 1273.449 | 209.1449 | 0.6972209 | 2317.836 | 1.4205 | 0.2959401 | 0.6816619 |  |  | 0.9861043 | -1.000306 | 7 | 20 | -0.2222222 | -0.6666667 | 210.7449
11 | 2.6 | 1.5 | 2.62 | 1.55 | 818 | 900 | 7 | 20 | 1.2 | 450.1897 | 442.406 | 1239.616 | 209.1449 | 0.4645706 | 2341.357 | 1.496487 | 0.2630203 | 0.6574202 |  |  | -0.1771469 | 0.5018971 | 7 | 20 | -0.2222222 | -0.6666667 | 210.7449
12 | 2.6 | 1.5 | 2.62 | 1.55 | 363 | 400 | 7 | 20 | 1.2 | 449.6616 | 442.7477 | 1239.72 | 209.1449 | 0.4651163 | 2341.274 | 1.496248 | 0.2631538 | 0.6575025 |  |  | -0.1744186 | 0.4966156 | 7 | 20 | -0.2222222 | -0.6666667 | 210.7449
13 | 2.6 | 1.5 | 2.62 | 1.55 | 538 | 650 | 12 | 20 | 1.2 | 450.047 | 411.0856 | 1230.961 | 224.4741 | 0.4987792 | 2316.568 | 1.516597 | 0.2503495 | 0.6689004 |  |  | -0.006103941 | 0.5004705 | 12 | 20 | 0.3333333 | -0.6666667 | 226.0741
14 | 2.6 | 1.5 | 2.62 | 1.55 | 678 | 650 | 2 | 20 | 1.2 | 450.1794 | 485.0356 | 1252.691 | 187.8484 | 0.4172746 | 2375.755 | 1.466634 | 0.2791208 | 0.6421339 |  |  | -0.4136271 | 0.5017942 | 2 | 20 | -0.7777778 | -0.6666667 | 189.4484
15 | 2.6 | 1.5 | 2.62 | 1.55 | 590 | 650 | 7 | 20 | 1.2 | 449.7347 | 442.7004 | 1239.705 | 209.1449 | 0.4650407 | 2341.285 | 1.496281 | 0.2631353 | 0.6574911 |  |  | -0.1747967 | 0.4973469 | 7 | 20 | -0.2222222 | -0.6666667 | 210.7449
| Определение класса бетона по прочности на сжатие и наоборот : | [21 empty] | Наименование факторов |  |  |  |  | Коды | Уровни варьирования |  |  | Шаг варьи-рования
Стандартные величины классов бетона по прочности при сжатии - В15, 20, 25, 30, 35, 40, 45, 50, 55, 60, 65, 70, 75, 80, 85, 90
[29 empty] | -1 | 0 | 1
| Прочность при сжатии, кг/см2 (введите) ….......… | [7 empty] | 1500 | [13 empty] | В/Ц |  |  |  |  | Х1 | 0.3 | 0.5 | 0.7 | 0.2
| Класс бетона, МПа …...…………………………………. | [7 empty] | 114.5319 | - привести к стандартной величине с отклонением в меньшую | [12 empty] | Расход цемента, кг/м3 |  |  |  |  | Х2 | 300 | 400 | 500 | 100
[10 empty] | сторону не более 5%. | [12 empty] | Введите значения коэффициентов
[6 empty] | Класс бетона, МПа (введите) …...……………… | [6 empty] | 120 | [9 empty] | уравнения регрессии
[6 empty] | Прочность при сжатии, кг/см2 ………………… | [6 empty] | 1571.615 | [9 empty] | b0 = | 1.458 |  |  |  |  | Введите произвольные натуральные значения факторов
[23 empty] | b1 = | 0.124 |  | Наименование факторов |  |  | Коды | Натуральные значения факторов (ввести) | Значение уровня | Y
| В случае, если даны насыпная плотность и пустотность породы, то абсолютную следует определить и ввести в таблицу: | [21 empty] | b2 = | 0.132
[6 empty] | пустотность, в долях ед. (ввести) - | 0.406 | [15 empty] | b11 = | -0.019
[6 empty] | насыпная плотность, кг/м3 (ввести) - | 1550 |  |  |  |  | абсолютная плотность - | 2609.428 | кг/м3 | [8 empty] | b22 = | -0.027 |  | В/Ц |  |  | Х1 | 0.51 | 0.05 | 1.3806532
[23 empty] | b12 = | -0.018 |  | Расход цемента, кг/м3 |  |  | Х2 | 343 | -0.57
Если известны насыпная плотность и абсолютная плотность, можно определить пустотность :
[7 empty] | насыпная плотность, кг/м3 (ввести) - | 1550
[7 empty] | абсолютная плотность (ввести) - | 2610 |  |  |  | пустотность, в долях ед. - | 0.4061303

## Статистическая обработка
|  |  |  | СТАТИСТИЧЕСКАЯ ОБРАБОТКА РЕЗУЛЬТАТОВ ИСПЫТАНИЙ | [6 empty] | Выполнил Гелевера А.Г.
1. Ввести исходные данные и значения выборки (результаты испытаний) в таблицы 1 и 2.
2. Проверить качество выборки, а именно: а) достаточность объема выборки;
б) наличие грубых ошибок в выборке.
3. При необходимости, избавиться от "грубых ошибок" и, если требуется, добавить
недостающее количество результатов испытаний.
4. Определить основные выборочные статистики, а именно:
Выборочное среднее - X; |  |  | Выборочную дисперсию - S; Коэффициент вариации - V.
5. Определить однородность продукции по прочности при помощи коэффициента вариации V.
6. Определить значение отпускной прочности бетона. Определить класс бетона.
Таблица 1 - Исходные данные (ввести в жёлтые ячейки)
| Показатели |  |  |  |  | Значения
| Уровень значимости, a |  |  |  |  | 0.05
| Допустимая погрешность испытаний, e |  |  |  |  | 0.1
| Проектная прочность бетона, МПа (ввести) |  |  |  |  | 40
Таблица 2 - Таблица ввода массива данных
(ввести данные испытаний в жёлтое поле в любом порядке)
Результаты испытаний (N - до 120 значений) | [7 empty] | N = | 39
47.21 | 46.49 |  | 52.43
78.35 | 57.25 | 73.59 | 63.09
66.28 | 63.68 | 60.86 | 61
54.18 | 57.09 | 52.75 | 48.2
59.75 | 53.44 | 62.58
54.03 | 54.9 | 69.79
76.36 | 60.38 | 69.27
48.43 | 61.72 | 44.32
60.91 | 52.8 | 47.87
77.24 | 56.37 | 61.48
51.69 | 62.35 | 74.49
49.1 | 51.76 | 56.44
Проверка качества выборки - (на достаточность объема и наличие грубых ошибок)
а) проверка достаточности объёма выборки
| Фактический объем выборки, N |  |  |  |  | 39
| Минимально необходимый объем выборки, nр |  |  |  |  | 10
| Добавить испытаний, К |  |  |  |  | Не надо, объем достаточный
б) проверка выборки на наличие грубых ошибок (проверка начинается с крайних значений
выборки - Xmax и Xmin). Если проверяемые величины являются грубой ошибкой, то их надо
убрать из выборки, а затем снова проверить достаточность объёма выборки.
| Среднее значение, Х |  |  |  | 58.97231
| Максимальное значение, Xmax |  |  |  | 78.35 | Нормально - это не грубая ошибка
| Минимальное значение, Xmin |  |  |  | 44.32 | Нормально - это не грубая ошибка
Результаты вычислений, которые можно принять окончательно только после
проверки выборки на наличие грубых ошибок и достаточность объёма
| Характеристики |  |  |  | Значения |  |  |  |  | 0
| Доверительная вероятность, |  |  | P | 0.95 |  |  |  |  | 0
| Выборочное среднее, |  |  | X | 58.97231
| Выборочная дисперсия, |  |  | S | 9.075087 |  |  |  |  | 0
| Коэффициент вариации, |  |  | V | 15.39%
Оценка однородности бетона по коэффициенту вариации
Оценку однородности бетона и стабильности технологического процесса можно виполнить с учетом требований ГОСТ 18105-81 “Бетоны. Контроль и оценка качества однородности по прочности”.
| V, % | Характеристика процесса | [5 empty] | Оценка процесса
| 4...8 | Высокоточный. Допускает снижение средней прочности бетона по отношению к марочной на 10...15% | [5 empty] | отлично
| 8...12 | Процесс точный. Допускает снижение средней прочности бетона по отношению к марочной на 5...10% | [5 empty] | хорошо
| 12...15 | Точность процесса удовлетворительная. Резервов экономии цемента за счет снижения прочности бетона нет. Желательно усовершенствование процесса. | [5 empty] | удовле-творите-льно
| 15...16 | Точность процесса условно удовлетворительная. Завод должен обеспечивать выпуск изделий со средней прочностью на 5...10% выше марочной, что приведет к перерасходу цемента и ухудшению экономических показателей производства.
| > 16 | Точность процесса неудовлетворительна. Необходимо срочное вмешательство для устранения причин неоднородности показателей продукции. | [5 empty] | неудовле-творите-льно
| Характеристики бетона | [5 empty] | Значения
| Проектная марка бетона, МПа | [5 empty] | 40
| Средняя прочность выборки, МПа | [5 empty] | 58.97231
| Отпускная прочность, МПа, при данном коэфф.вариации V | [5 empty] | 30.15695
| Класс бетона, МПа при данном коэфф.вариации V | [5 empty] | 58.97231
Полученное значение класса бетона привести в соответствие со стандартными величинами:
В15, 20, 25, 30, 35, 40, 45, 50, 55, 60, 65, 70, 75, 80, 85, 90

## Соотношение класс-марка
Марка | 150 | 200 | 250 | 300 | 350 | 400 | 450 | 500 | 550 | 600 | 650 | 700 | 750 | 800
Класс | 11.45319 | 15.27091538 | 19.08864 | 22.90637307 | 26.7241 | 30.54183076 | 34.35956 | 38.17728845 | 41.99502 | 45.81274614 | 49.63047 | 53.44820383 | 57.26593 | 61.08366152