## Ладинского 1
Визначення питомої поверхні дрібних заповнювачів
Для розрахункового наближеного визначення питомої поверхні дрібних запвонювачів широко використовується
формула Ладинського А.С.
де: | k - коефіцієнт, який залежить від виду піску і форми його частинок:
2,0 - для піску з гірських порід;
|  | 1,65 - для річних і морських пісків; |  |  |  | k = | 2 | (ввести)
1,3 - для дрібних пісків;
а, б, в, г, д, е, ж - часткові залишки на ситах з розміром отворів відповідно 5; 2,5; 1,25; 0,63; 0,325; 0,14 і на дні.
Вид заповнювача |  | Часткові залишки, в %, на ситах и після № 014 (ввести): | [5 empty] | після № 0,14 (на дні) | S,% | Sпит.
|  | № 5 | № 2,5 | № 1,25 | № 0,63 | № 0,315 | № 0,14 |  |  | м2/кг | см2/г
Андезит |  | 57.2 | 25.5 | 5.5 | 5.3 | 2.3 | 2.7 | 1.5 | 100 | 6.4647 | 64.647
Пісок |  | 0 | 19 | 12 | 15 | 28 | 25 | 0.8 | 99.8 | 24.8358 | 248.358
Андезит |  | 57.2 | 25.5 | 5.5 | 5.3 | 2.3 | 2.7 | 1.5 | 100 | 6.4647 | 64.647
Андезит |  | 57.2 | 25.5 | 5.5 | 5.3 | 2.3 | 2.7 | 1.5 | 100 | 6.4647 | 64.647
Андезит |  | 57.2 | 25.5 | 5.5 | 5.3 | 2.3 | 2.7 | 1.5 | 100 | 6.4647 | 64.647

## S=f(a)
Зависимость удельной поверхности частиц заполнителя от их размера | [7 empty] | Выполнил: Гелевера А.Г.
Размер частиц, мм | 5-10 мм | 2,5-5 мм | 1,25-5 мм | 0,63-1,25 мм | 0,315-0,63 мм | 0,14-0,315 мм | 0,08-0,14 мм
Сито, мм | 5 | 2.5 | 1.25 | 0.63 | 0.315 | 0.16 | 0.08
Уд.поверхность, см2/г | 16.5 | 29.04 | 66 | 130.95 | 264 | 519.75 | 1056
Вычисления:
Размер сита, мм (ввести) |  |  | 0.315
Удельная поверхность частиц, см2/г |  |  | 261.9158
0,14
0,08…0,16
0,315
0,63
1,25
2,5
5

## Рассев андезита
Фракционный состав андезитовой породы, измельченной в КПИ у Глуховского В.В.
Вид пробы одного и того же заполнителя | Частные остатки, в %, на ситах и после 014 (ввести): | [5 empty] | после 0,14 | S,% | Sуд, см2/г
| 5 | 2.5 | 1.25 | 0.63 | 0.315 | 0.14
Андезит | 57.2 | 25.5 | 5.5 | 5.3 | 2.3 | 2.7 | 1.5 | 100 | 0