## Определение уд. поверхности
[6 empty] | ОПРЕДЕЛЕНИЕ УДЕЛЬНОЙ ПОВЕРХНОСТИ ПО ПРИБОРУ ТОВАРОВА |  |  |  |  | Выполнил Гелевера А.Г.
Процедура измерения
На донную перфорированную пластину кюветы уложить фильтрующую бумагу. Визуально проконтролировать
правильность положения фильтр-кружка.
Необходимое количество навески образца порошкообразного вещества определяют по формуле:
(1)
где: | m – масса навески порошка, г;
p - уд.плотность порошка, г/см3, определяется пикнометром (п/ц - 3...3,1, шлаки - 2,8...2,9, золы - 2,4…2,6);
n - коэффициент, характеризующий насыпную плотность и дисперсность материала; n =1
k - коэффициент пропорциональности, см3, k = 3,33;
Навеску осторожно высыпать в камеру цилиндра, прикрыть сверху другим кружком фильтр-бумаги.
Вращением маховичка подъема столика приспособления для подпрессовки пробы нагрузите пробу заданной нагрузкой
и выдержите её под этой нагрузкой в течение заданного времени.
Измерьте высоту слоя порошка с помощью нониуса поршня и шкалы на внешней поверхности кюветы, вычтя толщину
двух кружков фильт-бумаги. Толщина кружка около 0,15 мм (0,015 см). Но рекомендуется уточнить.
Не снимая кюветы с присобления для подпрессовки откройте кран и создайте разрежение. Величина разрежения должна
быть такой, чтобы жидкость в манометре поднялась не менее, чем на один сантиметр выше верхней отметки шкалы.
Закройте кран и с помощью секундомера измерьте время прохождения мениска жидкости между двумя отметками шкалы.
При быстром (менее 5…6 сек) опускании столба жидкости между рисками 1-2 следует проводить замер между рисками 3-4.
Температура воздуха фиксируется. Удельную площадь порошка вычисляют по формуле:
(2)
где: | K - коэффициент прибора |  |  | 26.58787 | - определен при помощи эталонного порошка с S = |  |  |  | 4070
| р = | 2.65 | с использованием формулы (2) или по таблицам Прил.3 из Инструкции к прибору.
Т - время опускания жидкости между выбранными метками.
М - постоянная прибора, определяется по таблицам Прил.5 (или по уравнению апроксимации данных таблицы).
ВЫЧИСЛЕНИЯ
Показатели | [5 empty] | Маркировка пробы, время помола и т.п. (ввести)
[6 empty] | 1 час | 2 часа | 3 часа |  | Эталон
Уд.плотность порошка (p), г/см3 (ввести) | [5 empty] | 2.9 | 2.9 | 2.9 |  | 2.65
Навеска порошка, (G), г | [5 empty] | 9.657 | 9.657 | 9.657 |  | 8.8245
Высота навески (h) без учета фильтров, см (ввести) | [5 empty] | 1.33 | 1.33 | 1.35 |  | 1.35
Время, (T), сек (ввести) | [5 empty] | 11.34 | 16.47 | 19.9 |  | 7.215
Температура воздуха, оС (ввести) | [5 empty] | 19 | 19 | 19 |  | 19
Уд.поверхность, (S), см2/г | [5 empty] | 4521.549 | 5449.134 | 6174.478 |  | 4068.59
Показатели | [5 empty] | Маркировка пробы, время помола и т.п. (ввести)
Уд.плотность порошка (p), г/см3 (ввести)
Навеска порошка, (G), г
Высота навески (h) без учета фильтров, см (ввести)
Время, (T), сек (ввести)
Температура воздуха, оС (ввести)
Уд.поверхность, (S), см2/г
Показатели | [5 empty] | Маркировка пробы, время помола и т.п. (ввести)
Уд.плотность порошка (p), г/см3 (ввести)
Навеска порошка, (G), г
Высота навески (h) без учета фильтров, см (ввести)
Время, (T), сек (ввести)
Температура воздуха, оС (ввести)
Уд.поверхность, (S), см2/г
Показатели | [5 empty] | Маркировка пробы, время помола и т.п. (ввести)
Уд.плотность порошка (p), г/см3 (ввести)
Навеска порошка, (G), г
Высота навески (h) без учета фильтров, см (ввести)
Время, (T), сек (ввести)
Температура воздуха, оС (ввести)
Уд.поверхность, (S), см2/г
Для заметок:

## Коэффициент K
|  | Определение коэффициента прибора К |  | Выполнил - Гелевера А.Г.
Уд.поверхность эталонного порошка (S), см2/г /ввести/………… |  |  | 4070
Плотность эталонного порошка (r), г/см3 /ввести/ ………………. |  |  | 2.65
Навеска (m), г /взвесить, поместить в металлический
| цилиндр прибора и продолжить измерения/ ………… |  | 8.8245
Высота навески (h) без учета фильтров, см /ввести/ ………………. |  |  | 1.35
Время опускания жидкости между рисками (Т), сек /ввести/ …… |  |  | 7.22
Температура воздуха, оС /ввести/ ………………………………… |  |  | 19
Коэффициент прибора К ………………………………………… |  |  | 26.58787
Примечание:
Величину М в даном случае вычислять не надо, т.к. она определяется по температуре
воздуха и по высоте столба навески (h).

## Постоянная М
Постояная прибора М
Высота навески (h) без учета фильтров, см /ввести/ ………………. |  | 1.25
Температура воздуха, оС /ввести/ ………………………………… |  | 21
Постоянная прибора М …………………………………………. |  | 425.222
Внимание! Величина М определена для диапазона h = 1…1,5 см и диапазона
температур 17…25оС.
Вводить вручную её не надо - она, в данном случае, учитывается автоматически
при вычислениях.