## Размер кристаллов
Определение размера кристаллов и кристаллитов
Выполнено по методике, изложенной в статье Штакальберг Д.И., Клюевский Б.В. Об интенсификации структурообразования
при твердении минеральных вяжущих и бетонов / в сб. Техническая механика бетона. Межвузовский научно-технический
сборник - Рига: Рижский политехнический ин-т, 1980, вып.5, с.123-131.
| Выполняется по формуле: |  |  |  |  | Средня величина Т определяется, как минимум, по трём
доминирующим пикам
где | Т - размер кристаллов (нм) в направлении нормали к отражающей плоскости;
k - числовая постоянная, равная 1,0747 (зависит от используемой установки);
l - длина волны рентгеновского излучения (нм), равная 0,1542 (зависит от
используемой установки);
В - полуширина линии, выраженная в значениях 2q (или радианах);
q - дифракционный угол отражения, соответствующий выбранному пику.
| k(ввести) - | 1.0747 |  | l(ввести) - | 0.1542
| № п/п | Наименование пробы |  |  | Ввести |  | T, нм
[5 empty] | В | 2q
| 1 | Оливин |  |  | 0.175 | 26.55 | 124.7229
| 2 | Базальт |  |  | 0.2 | 26.65 | 114.166
| 3 | Андезит |  |  | 0.325 | 26.5 | 65.76981
4
5
6
7
Определяя размер кристалла минерала, можно, например, ориентировочно определить степень закристаллизованности
вещества. Или определить его относительную степень аморфизованности и химической реактивности.
"… размер кристаллитов - это наименьший размер для кристаллов с одинаковыми свойствами. Чем меньше размер кристаллитов, тем выше
может быть растворимость и, следовательно, реакционная способность.
Сравнительная величина для ненарушенного кварца составляет 390 нм".
Й. Штарк, Б. Вихт Реакция между щелочью и кремниевой кислотой - Киев: 2010 (раздел 8.2.3 Петрографические исследования).
2q
26,55о
26,75о
26,4о
Полуширина линии в 2q (В) =
(26,75 - 26,4)/2 = 0,175
2q = 26,55
q = 26,55/2 = 13,275
Пример определения величин:
0.335 нм
Ширина линии в 2q = (26,75 - 26,4) = 0,35