## Ускоренные испытания
|  |  | УСКОРЕННЫЕ ИСПЫТАНИЯ МАТЕРИАЛОВ |  |  |  | Выполнил - Гелевера А.Г.
(по методике изложеннной в книге Пащенко А.А., Сербин В.П., Бондарь В.Р. Стеклоцемент-
ные композиционные материалы. - К.: Общ."Знание", Хим.промышленность, 1979. - 20 с.)
Пример использования метода приведен также в отчете по х/д "Разработать опытную технологию
производства базальтовых грубых волокон для дисперсного армирования цементных бетонов",
выполненный Киевской НИЛ базальтового волокна и изделий из него (КНИЛБВИ) от 1982 г. на стр.93,
п.8 - Ускоренные испытания волокон в автоклаве. Расчет был использован по отношению к базаль-
товым и стеклянным волокнам, полученным в промышленных условиях.
В основу метода положен классический закон химической кинетики о возрастании скорости
реакции с повышением температуры. Время тепловлажностной обработки, соответствующее
определенному эквивалентному сроку эксплуатации, определяется по формуле:
| tТВО - продолжительность ТВО волокон; |  |  | t1 - температура ТВО;
| tЭКСП - эквив. время эксплуатации; |  |  | t2 - температура эксплуатации
ОПРЕДЕЛЕНИЕ ПРОДОЛЖИТЕЛЬНОСТИ ТВО
(введите исходные данные в желтые ячейки)
| Продолжительность эксплуатации, лет |  |  | 0.041
| Температура эксплуатации, оС |  |  | 20
| Параметры ТВО : | температура, оС |  | 70
|  | давление, атм |  | 1,0
| Требуемая продолжительность ТВО |  |  |  | 2.696993 | часов или
[5 empty] | 0.1123747 | суток
ОПРЕДЕЛЕНИЕ ЭКВИВАЛЕНТНОГО ВОЗРАСТА
(введите исходные данные в желтые ячейки)
| Параметры ТВО : | температура, оС |  | 100
|  | давление, атм |  | 1,0
| Продолжительность ТВО, час |  |  | 336
| Темпатура эксплуатации, оС |  |  | 20
| Эквивалентный возраст |  |  | 96.13649 |  | лет или
|  |  |  | 1153.638 |  | месяцев
Пример из отчета (стр.94):
Температура - 130оС, давление в автоклаве - 1,9 атм.
Время автоклавной обработки - 3 часа 35 мин,
что при заданных условиях испытаний соответствует эквивалентному возрасту
около 19 лет испытаний при 20оС.
Но вообще-то метод может быть использован и по отношению к любым материалам
на основе вяжущих.

## Ускоренные испытания-М
|  |  | УСКОРЕННЫЕ ИСПЫТАНИЯ ВОЛОКОН |  |  |  | Выполнил - Гелевера А.Г.
(по методике изложеннной в книге Пащенко А.А., Сербин В.П., Бондарь В.Р. Стеклоцемент-
ные композиционные материалы. - К.: Общ."Знание", Хим.промышленность, 1979. - 20 с.)
Пример использования метода приведен также в отчете по х/д "Разработать опытную технологию
производства базальтовых грубых волокон для дисперсного армирования цементных бетонов",
выполненный Киевской НИЛ базальтового волокна и изделий из него (КНИЛБВИ) от 1982 г. на стр.93,
п.8 - Ускоренные испытания волокон в автоклаве.
В основу метода положен классический закон химической кинетики о возрастании скорости
реакции с повышением температуры. Время тепловлажностной обработки, соответствующее
определенному эквивалентному сроку эксплуатации, определяется по формуле:
| tТВО - продолжительность ТВО волокон; |  |  | t1 - температура ТВО;
| tЭКСП - эквив. время эксплуатации; |  |  | t2 - температура эксплуатации
ОПРЕДЕЛЕНИЕ ПРОДОЛЖИТЕЛЬНОСТИ ТВО
(введите исходные данные в желтые ячейки)
| Продолжительность эксплуатации, лет |  |  | 10
| Температура эксплуатации, оС |  |  | 20
| Параметры ТВО : | температура, оС |  | 174
|  | давление, атм |  | 7.99850692
| Требуемая продолжительность ТВО |  |  |  | 0.02507996 | часов или
[5 empty] | 0.001044998 | суток
ОПРЕДЕЛЕНИЕ ЭКВИВАЛЕНТНОГО ВОЗРАСТА
(введите исходные данные в желтые ячейки)
| Параметры ТВО : | температура, оС |  | 65
|  | давление, атм |  | 1,0
| Продолжительность ТВО, час |  |  | 672
| Темпатура эксплуатации, оС |  |  | 20
| Эквивалентный возраст |  |  |  | 6.263723 | лет или
[5 empty] | 75.16467 | месяцев
Пример из отчета (стр.94):
Давление в автоклаве - 1,9 атм, температура - 130оС.
Время автоклавной обработки - 3 часа 35 мин,
что при заданных условиях испытаний соответствует около 19 лет испытаний при 20оС.

## Аппроксимация
зависимость температуры в автоклаве от давления |  |  |  |  | Зависимость расчетного времени от температуры при продолжительности ТВО - 28 сут.
100 | 130 | 174 | 200
1 | 1.9 | 8 | 16 |  | 20 | 30 | 40 | 50 | 60 | 70 | 80 | 90 | 100 | Т
|  |  |  | ТВО - 28 сут | 0.08 | 0.2 | 0.54 | 1.44 | 3.84 | 10.22 | 27.17 | 72.28 | 192.27 | Лет
|  |  |  | ТВО - 14 сут | 0.04 | 0.1 | 0.27 | 0.72 | 1.92 | 5.11 | 13.59 | 36.14 | 96.14
|  |  |  | ТВО - 7 сут | 0.02 | 0.05 | 0.14 | 0.36 | 0.96 | 2.55 | 6.79 | 18.07 | 48.07