## ПФЭ-2F
[6 empty] | Работа № 6 | [5 empty] | Программу расчета
[6 empty] | Математическое планирование эксперимента | [5 empty] | подготовил Гелевера А.Г.
Планы второго порядка (на кубе). Количество факторов - 2
(Расчет выполнен по методике, изложенной в книге В.А.Вознесенского и др. "Численные методы ...", 1989, с.212.)
Задание
Ввести в таблицы 1 и 2 данные задания. При необходимости ввести исходные данные и в таблицу 3 для расчета
произвольных значений функции отклика как в пределах факторного пространства (+1 ... -1), так и за его
пределами (+1,5 ... -1,5). Следует, однако учитывать, что чем дальше уход за пределы факторного пространства,
тем большая погрешность расчетов. Выполнить анализ адекватности уравнения.
Таблица 1. Исходные данные (ввести в желтые ячейки)
|  | Факторы |  |  | Един. | Код |  | Уровни варьирования |  | Интервал
|  | (наименование) |  |  | измерен. |  | -1 | 0 | +1 | варьиров.
| Шлак |  |  |  | кг/м3 | Х1 | 300 | 400 | 500 | 100
| Метасиликат натрия 5-водный |  |  |  | % | Х2 | 6 | 10 | 14 | 4
Таблица 2. План эксперимента (данные ввести в желтые ячейки)
| № | Матрица плана в кодах |  | Матрица плана в натур. величинах |  | Yфакт. ВВЕСТИ | Yрасч. |  | Коэффициенты уравнения регрессии
|  | Х1 | Х2 | Шлак | Метасиликат натрия 5-водный |  |  |  | bo = | 75.59333 |  |  |  | 0 Y | х1 У | х2 У | х11 У | х22 У | х12 У
| 1 | 1 | 1 | 500 | 14 | 78.1 | 78.77333 | [5 empty] | 1 | 78.1 | 78.1 | 78.1 | 78.1 | 78.1 | 78.1 | 0.4533778
| 2 | 1 | -1 | 500 | 6 | 62.88 | 63.54 |  | b1 = | 7.068333 |  |  | 2 | 62.88 | 62.88 | -62.88 | 62.88 | 62.88 | -62.88 | 0.4356
| 3 | -1 | 1 | 300 | 14 | 72.52 | 70.51667 |  | b2 = | 10.55667 |  |  | 3 | 72.52 | -72.52 | 72.52 | 72.52 | 72.52 | -72.52 | 4.013344
| 4 | -1 | -1 | 300 | 6 | 45.54 | 43.52333 | [5 empty] | 4 | 45.54 | -45.54 | -45.54 | 45.54 | 45.54 | 45.54 | 4.066944
| 5 | 1 | 0 | 500 | 10 | 75.95 | 74.61667 |  | b11 = | -8.045 |  |  | 5 | 75.95 | 75.95 | 0 | 75.95 | 0 | 0 | 1.777778
| 6 | -1 | 0 | 300 | 10 | 56.46 | 60.48 |  | b22 = | -3.46 |  |  | 6 | 56.46 | -56.46 | 0 | 56.46 | 0 | 0 | 16.1604
| 7 | 0 | 1 | 400 | 14 | 81.36 | 82.69 | [5 empty] | 7 | 81.36 | 0 | 81.36 | 0 | 81.36 | 0 | 1.7689
| 8 | 0 | -1 | 400 | 6 | 60.22 | 61.57667 |  | b12 = | -2.94 |  |  | 8 | 60.22 | 0 | -60.22 | 0 | 60.22 | 0 | 1.840544
| 9 | 0 | 0 | 400 | 10 | 78.28 | 75.59333 | [5 empty] | 9 | 78.28 | 0 | 0 | 0 | 0 | 0 | 7.218178
| 10 | 0 | 0 | 400 | 10 | 77.28 | 75.59333 |  | Ymax = | #VALUE! |  |  | 10 | 77.28 | 0 | 0 | 0 | 0 | 0 | 2.844844
| 11 | 0 | 0 | 400 | 10 | 79.28 | 75.59333 |  | Ymin = | #VALUE! |  |  | 11 | 79.28 | 0 | 0 | 0 | 0 | 0 | 13.59151
|  |  |  | Fрасч= | 13.5415 | Fтабл= | 19 | [5 empty] | Сумма | 611.31 | 42.41 | 63.34 | 391.45 | 400.62 | -11.76 | Sy = | 1.0001
|  | Т.к. Fрасч < Fтабл |  |  | уравнение - |  | адекватно | [12 empty] | Sад = | 13.54286
Уравнение регрессии в общем виде
Yрасч = bo + b1X1 + b2X2 + b11X11 + b22X22 + b12X1X2
Расчет функции отклика уравнения (Yрасч) при любых произвольных
значениях Х1 и Х2 в пределах факторного пространства
и даже чуть-чуть за пределами (до +1,5...-1,5)
| Таблица 3 | [8 empty] | Х1 и Х2 в кодах
| Ввести Х1 в натуральных величинах ...................... |  |  |  | Шлак |  |  | кг/м3 | 400 | X1 | 0
| Ввести Х2 в натуральных величинах ...................... |  |  |  | Метасиликат натрия 5-водный |  |  | % | 10 | X2 | 0
| Значение функции отклика (Yрасч) ......................……………............................................ | [7 empty] | 75.59333
Результаты расчета с использованием уравнения регрессии
[5 empty] | Х2 - | Метасиликат натрия 5-водный
|  |  | -1 | -0.75 | -0.5 | -0.25 | 0 | +0,25 | +0,5 | +0,75 | +1
|  |  | 6 | 7 | 8 | 9 | 10 | #VALUE! | #VALUE! | #VALUE! | 14
| -1 | 300 | 43.52333 | 48.41125 | 52.86667 | 56.88958 | 60.48 | #VALUE! | #VALUE! | #VALUE! | 70.51667
| -0.75 | 325 | 49.5451 | 54.24927 | 58.5209375 | 62.3601 | 65.76677 | #VALUE! | #VALUE! | #VALUE! | 75.0684375
| -0.5 | 350 | 54.56125 | 59.08167 | 63.16958 | 66.825 | 70.04792 | #VALUE! | #VALUE! | #VALUE! | 78.61458
| -0.25 | 375 | 58.57177 | 62.9084375 | 66.8126 | 70.28427 | 73.3234375 | #VALUE! | #VALUE! | #VALUE! | 81.1551
Х1 | 0 | 400 | 61.57667 | 65.72958 | 69.45 | 72.73792 | 75.59333 | #VALUE! | #VALUE! | #VALUE! | 82.69
| +0,25 | #VALUE! | #VALUE! | #VALUE! | #VALUE! | #VALUE! | #VALUE! | #VALUE! | #VALUE! | #VALUE! | #VALUE!
| +0,5 | #VALUE! | #VALUE! | #VALUE! | #VALUE! | #VALUE! | #VALUE! | #VALUE! | #VALUE! | #VALUE! | #VALUE!
| +0,75 | #VALUE! | #VALUE! | #VALUE! | #VALUE! | #VALUE! | #VALUE! | #VALUE! | #VALUE! | #VALUE! | #VALUE!
| +1 | 500 | 63.54 | 66.95792 | 69.94333 | 72.49625 | 74.61667 | #VALUE! | #VALUE! | #VALUE! | 78.77333
Шлак | [9 empty] | Ymax = | #VALUE!
[10 empty] | Ymin = | #VALUE!

## Натур.вычисления
|  |  | ВЫЧИСЛЕНИЕ ПРОИЗВОЛЬНЫХ ЗНАЧЕНИЙ ФУНКЦИИ ОТКЛИКА |  |  |  |  | Выполнил
|  |  | 2-факторного УРАВНЕНИЯ РЕГРЕССИИ |  |  |  |  | Гелевера А.Г.
Эта программка может быть использована, если у Вас уже есть уравнение регрессии и Вам
известны уровни варьирования факторов. Введите значения коэффициентов уравнения и все
что относится к факторам в соответствующие ячейки.
Она может быть полезна для определения значения функции отклика (значения выхода) в любой
точке факторного пространства при любых значениях факторов в пределах границ их варьирова-
ния (и даже чуть-чуть за пределами).
Введите фиксированные значения факторов
Наименование факторов |  |  | Коды | Уровни варьирования |  |  | Шаг варьи-рования
|  |  |  | -1 | 0 | 1
Зола, % |  |  | Х1 | 0 | 30 | 60 | 30
Температура ТВО |  |  | Х2 | 20 | 50 | 80 | 30
Введите значения коэффициентов
уравнения регрессии
b0 = | 10.32 |  |  | Введите произвольные натуральные значения факторов
b1 = | -0.283 | Наименование факторов |  | Коды | Натуральные значения факторов (ввести) | Значение уровня | Y
b2 = | 0.833
b11 = | -2.583
b22 = | 0.367 | Зола, % |  | Х1 | 60 | 1 | 10.304
b12 = | 1.65 | Температура ТВО |  | Х2 | 80 | 1