## ПФЭ-3F
[5 empty] | Работа № 6 | [7 empty] | Программу расчета
[5 empty] | Математическое планирование эксперимента | [7 empty] | подготовил Гелевера А.Г.
Планы второго порядка (на кубе). Количество факторов - 3
(Расчет выполнен по методике, изложенной в книге "Руководство по подбору состава тяжелеого бетона" - М.: НИИЖБ, 1979, с.58-85)
Задание
Ввести в таблицы 1 и 2 данные задания. При необходимости ввести исходные данные и в таблицу 3 для расчета
произвольных значений функции отклика как в пределах факторного пространства (+1 ... -1), так и за его
пределами (+1,5 ... -1,5). Следует, однако учитывать, что чем дальше уход за пределы факторного пространства,
тем большая погрешность расчетов. Выполнить анализ адекватности уравнения.
Таблица 1. Исходные данные (ввести в желтые ячейки)
Факторы |  |  | Един. | Код | Уровни варьирования |  |  | Интервал варьирования
[5 empty] | -1 | 0 | +1
С-3 |  |  | % | Х1 | 0 | 1 | 2 | 1
ПВА |  |  | % | Х2 | 0 | 0.25 | 0.5 | 0.25
Цемент |  |  | кг/м3 | Х3 | 400 | 475 | 550 | 75
Таблица 2. План эксперимента (данные ввести в желтые ячейки)
№ | Матрица плана в кодах |  |  | Матрица плана в натуральных величинах |  |  | Yфакт. ВВЕСТИ | Yрасч.
| Х1 | Х2 | Х3 | С-3 | ПВА | Цемент |  |  | Коэффициенты уравнения регрессии | [5 empty] | 0 Y | х1 У | х2 У | х3У | х11 У | х22 У | х33 У | х12 У | х13 У | х23 У
|  |  |  | % | % | кг/м3
1 | 1 | 1 | 1 | 2 | 0.5 | 550 | 64.3 | 65.15495 | [5 empty] | 1 | 64.3 | 64.3 | 64.3 | 64.3 | 64.3 | 64.3 | 64.3 | 64.3 | 64.3 | 64.3 | 0.7309395
2 | -1 | 1 | 1 | 0 | 0.5 | 550 | 62 | 61.81495 | bo = | 63.48911 |  |  |  | 2 | 62 | -62 | 62 | 62 | 62 | 62 | 62 | -62 | -62 | 62 | 0.0342435
3 | 1 | -1 | 1 | 2 | 0 | 550 | 73 | 73.13495 | [5 empty] | 3 | 73 | 73 | -73 | 73 | 73 | 73 | 73 | -73 | 73 | -73 | 0.0182115
4 | -1 | -1 | 1 | 0 | 0 | 550 | 65 | 65.79495 | b1 = | 2.72 |  |  |  | 4 | 65 | -65 | -65 | 65 | 65 | 65 | 65 | 65 | -65 | -65 | 0.6319455
5 | 1 | 1 | -1 | 2 | 0.5 | 400 | 54.2 | 53.55495 | b2 = | -2.74 |  |  |  | 5 | 54.2 | 54.2 | 54.2 | -54.2 | 54.2 | 54.2 | 54.2 | 54.2 | -54.2 | -54.2 | 0.4160895
6 | -1 | 1 | -1 | 0 | 0.5 | 400 | 50 | 50.01495 | b3 = | 6.1 |  |  |  | 6 | 50 | -50 | 50 | -50 | 50 | 50 | 50 | -50 | 50 | -50 | 0.0002235025
7 | 1 | -1 | -1 | 2 | 0 | 400 | 60.2 | 60.53495 | [5 empty] | 7 | 60.2 | 60.2 | -60.2 | -60.2 | 60.2 | 60.2 | 60.2 | -60.2 | -60.2 | 60.2 | 0.1121915
8 | -1 | -1 | -1 | 0 | 0 | 400 | 53.7 | 52.99495 | b11 = | -1.50472 |  |  |  | 8 | 53.7 | -53.7 | -53.7 | -53.7 | 53.7 | 53.7 | 53.7 | 53.7 | 53.7 | 53.7 | 0.4970955
9 | 1 | 0 | 0 | 2 | 0.25 | 475 | 65.8 | 64.70439 | b22 = | -1.20472 |  |  |  | 9 | 65.8 | 65.8 | 0 | 0 | 65.8 | 0 | 0 | 0 | 0 | 0 | 1.200361
10 | -1 | 0 | 0 | 0 | 0.25 | 475 | 59.6 | 59.26439 | b33 = | -0.40472 |  |  |  | 10 | 59.6 | -59.6 | 0 | 0 | 59.6 | 0 | 0 | 0 | 0 | 0 | 0.1126341
11 | 0 | 1 | 0 | 1 | 0.5 | 475 | 60 | 59.54439 | [5 empty] | 11 | 60 | 0 | 60 | 0 | 0 | 60 | 0 | 0 | 0 | 0 | 0.2075805
12 | 0 | -1 | 0 | 1 | 0 | 475 | 66 | 65.02439 | b12 = | -1 |  |  |  | 12 | 66 | 0 | -66 | 0 | 0 | 66 | 0 | 0 | 0 | 0 | 0.9518149
13 | 0 | 0 | 1 | 1 | 0.25 | 550 | 71.2 | 69.18439 | b13 = | -0.05 |  |  |  | 13 | 71.2 | 0 | 0 | 71.2 | 0 | 0 | 71.2 | 0 | 0 | 0 | 4.062684
14 | 0 | 0 | -1 | 1 | 0.25 | 400 | 56.4 | 56.98439 | b23 = | -0.25 |  |  |  | 14 | 56.4 | 0 | 0 | -56.4 | 0 | 0 | 56.4 | 0 | 0 | 0 | 0.3415117
15 | 0 | 0 | 0 | 1 | 0.25 | 475 | 62.5 | 63.48911 | [5 empty] | 15 | 62.5 | 0 | 0 | 0 | 0 | 0 | 0 | 0 | 0 | 0 | 0.9783386
16 | 0 | 0 | 0 | 1 | 0.25 | 475 | 62 | 63.48911 | Ymax = | 73.13495 |  |  |  | 16 | 62 | 0 | 0 | 0 | 0 | 0 | 0 | 0 | 0 | 0 | 2.217449
17 | 0 | 0 | 0 | 1 | 0.25 | 475 | 63 | 63.48911 | Ymin = | 50.01495 |  |  |  | 17 | 63 | 0 | 0 | 0 | 0 | 0 | 0 | 0 | 0 | 0 | 0.2392286
|  |  | Fрасч= | 12.74744 | Fтабл= | 19.32953 | [7 empty] | Сумма | 1048.9 | 27.2 | -27.4 | 61 | 607.8 | 608.4 | 610 | -8 | -0.4 | -2 | Sy = | 0.2501
|  | Т.к. Fрасч < Fтабл |  | уравнение - |  | адекватно | [18 empty] | Sад = | 3.188135
Уравнение регрессии в общем виде
Yрасч = bo + b1X1 + b2X2 + b3Х3 + b11X11 + b22X22 + b33X33 + b12X1X2 + b13X1X3 + b23X2X3
Расчет функции отклика уравнения (Yрасч) при любых произвольных
в пределах факторного пространства и даже чуть-чуть за пределами (до +1,5...-1,5)
Таблица 3 | [7 empty] | Х1...Х3 в кодах
Ввести значение Х1 в натуральных величинах .............. | [5 empty] | % | 1 | X1 | 0 | С-3
Ввести значение Х2 в натуральных величинах ...................... | [5 empty] | % | 0 | X2 | -1 | ПВА
Ввести значение Х3 в натуральных величинах ...................... | [5 empty] | кг/м3 | 550 | X2 | 1 | Цемент
Значение функции отклика (Yрасч) .................................................................. | [6 empty] | 70.96967
Перевод 3-факторного уравнения в псевдо 2-факторные уравнения
Таблица 4
№ п/п | Факторы |  | Коэффициенты псевдо-2-факторных уравнений
| Код | Значение | bO | b1 | b2 | b3 | b11 | b22 | b33 | b12 | b13 | b23
1 | Х1 | 1 | 64.70439 |  | -3.74 | 6.05 |  | -1.20472 | -0.40472 |  |  | -0.25
2 |  | 0 | 63.48911 |  | -2.74 | 6.1 |  | -1.20472 | -0.40472 |  |  | -0.25
3 |  | -1 | 59.26439 |  | -1.74 | 6.15 |  | -1.20472 | -0.40472 |  |  | -0.25
4 | Х2 | 1 | 59.54439 | 1.72 |  | 5.85 | -1.50472 |  | -0.40472 |  | -0.05
5 |  | 0 | 63.48911 | 2.72 |  | 6.1 | -1.50472 |  | -0.40472 |  | -0.05
6 |  | -1 | 65.02439 | 3.72 |  | 6.35 | -1.50472 |  | -0.40472 |  | -0.05
7 | Х3 | 1 | 69.18439 | 2.67 | -2.99 |  | -1.50472 | -1.20472 |  | -1 | -0.05
8 |  | 0 | 63.48911 | 2.72 | -2.74 |  | -1.50472 | -1.20472 |  | -1 | -0.05
9 |  | -1 | 56.98439 | 2.77 | -2.49 |  | -1.50472 | -1.20472 |  | -1 | -0.05

## Натур.вычисления
|  |  |  | ВЫЧИСЛЕНИЕ ПРОИЗВОЛЬНЫХ ЗНАЧЕНИЙ ФУНКЦИИ ОТКЛИКА |  |  |  |  | Выполнил Гелевера А.Г.
3-факторного УРАВНЕНИЯ РЕГРЕССИИ
Эта программка может быть использована, если у Вас уже есть уравнение регрессии и Вам
известны уровни варьирования факторов. Введите значения коэффициентов уравнения и все
что относится к факторам в соответствующие ячейки.
Она может быть полезна для определения значения функции отклика (значения выхода) 3-факторного
уравнения в любой точке факторного пространства при любых значениях факторов в пределах границ
их варьирования (и даже чуть-чуть за пределами).
Кроме того, например, можно получить коэффициенты псевдо 2-факторных уравнений, открыть
программку 2-F и в ней на страничке "Натур.вычисления" определять значения функции отклика при
различных произвольных значениях факторов.
Введите значения факторов
Наименование факторов |  |  |  | Коды | Уровни варьирования |  |  | Шаг варьи-рования
[5 empty] | -1 | 0 | 1
С-3, % |  |  |  | Х1 | 0 | 1 | 2 | 1
ПВА, % |  |  |  | Х2 | 0 | 0.25 | 0.5 | 0.25
Цемент, кг/м3 |  |  |  | Х3 | 400 | 475 | 550 | 75
Введите значения коэффициентов уравнения регрессии
b0 = | 63.49 |  | Наименование факторов |  | Коды | Натураль-ные значения факторов (ввести) | Значение уровня | Y
b1 = | 2.72 |  | С-3, % |  | Х1 | 1 | 0 | 58.28
b2 = | -2.74
b3 = | 6.1 |  | ПВА, % |  | Х2 | 0 | -1
b11 = | -1.5
b22 = | -1.2 |  | Цемент, кг/м3 |  | Х3 | 400 | -1
b33 = | -0.4
b12 = | -1
b13 = | -0.05
b23 = | -0.25