## Класс по W
ОПРЕДЕЛЕНИЕ ВОДОПРОНИЦАЕМОСТИ БЕТОНА ПРИБОРОМ ФМ-3
Краткая инструкция по пользованию
Испытания образца следует проводить при его нормированной влажности, которая установлена как равновесная при | [8 empty] | Выполнил Гелевера А.Г.
влажности воздуха W=60%. Это достигается выдерживанием образца при W=60% в течение 14 суток. В инных
других случаях следует вводить поправочный коэффициент.
После закрепления образца 15х15х15 см в приборе вращением ручки насоса обеспечивают его самоуплотнение.
При достижении давления открывания перепускного клапана (например 7-8 МПа) вода заполняет напорную камеру.
В этот момент происходит резкое падение давления на 1-1,5 МПа за 1-2 сек.
Создать необходимое давление (4-13 МПа), начать отсчет времени и отметить положение ручки прибора.
Подкручиванием ручки постоянно поддерживають давление на выбранном уровне, например 7 МПа. После 4-6
оборотов ручки испытания прекращают.
Разобрать прибор, протереть образец и через 2-3 мин замерять диаметр затемненного круга в двух направлениях
с определением среднего значения. Ввести исходные данные в таблицу в желтые ячейки.
Таблица 1
Исходные данные (ввести): |  | № образца
|  | 9W 425-1240 | 7W 300-1240 | 18W 425-1300 | 20W 300-1300 | 21W 300-1250 | 14W 425-1180 | контроль
Диаметр затемненного круга, см ……. |  | 11 | 12 | 8 | 8.5 | 9 | 11.5 | 7.83
Время испытаний, сек ……………….. |  | 5000 | 300 | 156 | 653 | 297 | 350 | 3220
Давление в напорной камере, МПа …. |  | 5 | 7 | 7 | 7 | 7 | 7 | 7.5
Количество оборотов ручки прибора .. |  | 6 | 6 | 6 | 4 | 6 | 6 | 6
Температура воды, оС ……...……. |  | 18 | 18 | 18 | 18 | 18 | 18 | 20
Результаты расчета:
Коэффициент фильтрации, см/сек ….. |  | 5.201541e-10 | 1.190757e-08 | 4.770219e-08 | 3.970313e-09 | 1.758777e-08 | 1.028812e-08 | 8.091883e-10 |  | m= | 0.01565641 | 0.01205943 | 0.04070056 | 0.02262155 | 0.0285853 | 0.01370178 | 0.04340953
Класс бетона по водопроницаемости .. |  | 8 | 2 | <2 | 4 | 2 | 2 | 6 |  | Кт= | 1.048849 | 1.048849 | 1.048849 | 1.048849 | 1.048849 | 1.048849 | 0.9989738
Таблица 2
Исходные данные (ввести): |  | № образца
|  | 9W-дно 425-1240 | 7W-дно 300-1240 | 18W-дно 425-1300 | 20W-дно 300-1300 | 21W-дно 300-1250 | 14W-дно 300-1180 | Чехия
Диаметр затемненного круга, см ……. |  | 11 | 11 | 7.5 | 9 | 7.5 | 8 | 10
Время испытаний, сек ……………….. |  | 25000 | 354 | 496 | 60 | 277 | 480 | 5160
Давление в напорной камере, МПа ..... |  | 5 | 7 | 7 | 7 | 7 | 7 | 6
Количество оборотов ручки прибора .. |  | 6 | 5.5 | 4 | 6 | 5 | 6 | 4
Температура воды, оС ……...……. |  | 18 | 18 | 18 | 18 | 18 | 18 | 20
Результаты расчета:
Коэффициент фильтрации, см/сек ….. |  | 6.31657e-11 | 9.586448e-09 | 6.706387e-09 | 1.429366e-07 | 1.926962e-08 | 1.094222e-08 | 2.493849e-10 |  | m= | 0.01565641 | 0.01435171 | 0.03293027 | 0.0285853 | 0.04116284 | 0.04070056 | 0.01389246
Класс бетона по водопроницаемости .. |  | 10 | 2 | 4 | <2 | 2 | 2 | 8 |  | Кт= | 1.048849 | 1.048849 | 1.048849 | 1.048849 | 1.048849 | 1.048849 | 0.9989738
уменьшение коэффициента фильтрации
| Коэффициент фильтрации, см/сек | > 2×10-8 | 2×10-8- 7×10-9 | 7×10-9- 2×10-9 | 2×10-9- 6×10-10 | 6×10-10-1×10-10 | 1×10-10-6×10-11 | < 6×10-11
| Класс бетона | < W2 | W2 | W4 | W6 | W8 | W10 | W12
Для заметок: |  |  | 945
1) Испытания выполнялись после выдерживания образцов в течение более, чем 14 сут при W=60%.
2) При испытании образцов следует использовать донную грань куба. Чтобы получить качественную
поверхность рекомендуется на дно формы укладывать гладкий пластик.
[12 empty] | 2 | 4 | 6 | 8 | 10 | 12
[11 empty] | свыше | 7e-09 | 2e-09 | 6e-10 | 1e-10 | 6e-11 | 6e-11
[11 empty] | среднее | 1.35e-08 | 4.5e-09 | 1.3e-09 | 3.5e-10 | 8e-11
[11 empty] | менее | 2e-08 | 7e-09 | 2e-09 | 6e-10 | 1e-10

## Лист1
1 | 2 | 3 | 4 | 5 | 6 | 7 | 8 | 9 | 10 | 11 | 12
3.45 | 3.91 | 3.7 | 3.18 | 8.3 | 9.99 | 12 | 12 | 8.3 | 8.8 | 9.99 | 11.1
6.01835e-10 | 3.338452e-10 | 4.369017e-10 | 8.505475e-10 | 1.205203e-12 | 1.382888e-13 | 1.053111e-14 | 1.053111e-14 | 1.205203e-12 | 6.351452e-13 | 1.382888e-13 | 3.335887e-14
1e-08 | м/сек
1e-06 | см/сек