## Японский метод
ПРОГНОЗИРОВАНИЕ ДОЛГОВЕЧНОСТИ ТЯЖЁЛОГО ЖЕЛЕЗОБЕТОНА
|  |  | НА ОСНОВЕ КЛИНКЕРНЫХ ЦЕМЕНТОВ (по Японской методике) |  |  | Выполнил: Гелевера А.Г.
(по методике, изложенной в статье Гордон С.С. "Прогнозирование долговечности железобетона" //
Бетон и железобетон", 1992, №6. - с.23-25)
Факторы (введите значения):
A | Плотность бетона (в пределах 1800…2500 кг/м3) |  |  | 2500 | 0,85-1
B | Количество шлака в цементе (в пределах 0…60%) |  |  | 0 | 0,8-1
C | В/Ц (в пределах 0,4…0,7) |  |  | 0.65 | 1-1,5
D | Защитный слой над арматурой (в пределах 20…50 мм) |  |  | 40 | 0,25-1,56
E | Вид отделки: без отделки - 0,65; отделка раствором 5…15 мм - 1…1,5; плитка или камень - 3,0 |  |  | 1 | 0,65-3
F | Методы строительства: обычные - 1; качественные - 1,5 |  |  | 1 | 1-1,5
G | Условия эксплуатации: без ремонта - 0,5; заделка трещин и дефектов - 1 |  |  | 1 | 0,5-1
H | Климатическая зона: обычная - 1; холодная - 0,9; прибрежная морская - 0,85 |  |  | 1 | 0,85-1
Y | Прогнозируемая долговечность, лет |  |  | 59.27349
Долговечность п/цементного ж/бетона может быть определена по формуле:
Y = Y1ABCDEFGH
где: Y1 - базовая стандартная долговечность, равная 60 годам
ABCDEFGH - коэффициенты, наименования и пределы изменения которых представлены
выше в таблице.
Минимальный срок службы при наихудшем сочетании факторов - 2,5 года
Максимальный срок службы при наилучшем сочетании факторов - 712,3 года

## Метод НИИЖБ
|  |  | ПРОГНОЗИРОВАНИЕ ДОЛГОВЕЧНОСТИ ТЯЖЁЛОГО БЕТОНА НА ОСНОВЕ П/ЦЕМЕНТОВ (по методике НИИЖБ) |  |  | Выполнил: Гелевера А.Г.
(по методике, изложенной в статье Гордон С.С. "Прогнозирование долговечности железобетона" //
Бетон и железобетон", 1992, №6. - с.23-25)
Факторы (введите значения):
К1 | Характеристики цемента (0,5…1,8):
|  | содержание C3S (ввести в пределах 38…64%) |  | 57 | 0,85-1,15
|  | содержание C2S (ввести в пределах 14…34%) |  | 22 | 0,85-1,15
|  | содержание C3А (ввести в пределах 4,5…13%) |  | 5 | 0,85-1,15
|  | удельная поверхность (ввести в пределах 2000…3500 см2/г) |  | 2500 | 0,85-1,15
К2 | Качество сырья (0,7…1,2):
|  | рядовые заполнители - 0,89; качественные - 1,063; |  | 1.063 | 0,89-1,063
|  | содержание Na2O в цементе =>0,6% - 0,89; Na2O < 0,6% - 1,063; |  | 1.063 | 0,89-1,063
|  | реакционный заполнитель - 0,89; нереакционный - 1,063. |  | 1.063 | 0,89-1,063
К3 | Качество приготовления смеси (0,7…1,2):
|  | гравитационный смеситель - 0,7 |  | 1.2
|  | принудительного действия обычный - 0,95 |  |  | 0,7-1,2
принудительного действия быстроходный - 1,2
К4 | Качество укладки смеси (0,8…1,1):
|  | низкое (без вибрации) - 0,8; обычное (с вибрацией) - 0,95; высокое (с вибрацией) - 1,1; |  | 1.1 | 0,8-1,1
К5 | Твердение бетона (0,6…1,2):
|  | температура твердения, оС (ввести в пределах 20…95оС) |  | 20 | 0,775-1,1
|  | отн.влажность среды твердения (ввести в пределах 50…100%) |  | 100 | 0,775-1,1
К6 | Уход за молодым бетоном конструкций (0,9…1,1):
|  | поддержание во влажном состоянии не менее 28 суток - 1,1 |  | 1.1
|  | поддержание во влажном состоянии не менее 7 суток - 1 |  |  | 0,9-1,1
без ухода - 0,9
К7 | Неоднородность бетона (0,9…1,2):
|  | ввести коэфф.вариации неоднородности бетона (V) по прочности (в пределах 3…20%)* |  | 10 | 0,9-1,2
Д | Прогнозируемая долговечность, лет |  |  | 157.9176
Примечание: * - при V > 16% однородность бетона считается неудовлетворительной. Если коэффициент
вариации не определялся и неизвестен - принять 13,5%.
Долговечность п/цементного бетона может быть определена по формуле:
Д = ДБК1К2К3К4К5К6К7
где: ДБ - базовая стандартная долговечность, равная 60 годам
К1К2К3К4К5К6К7 - коэффициенты, наименования и пределы изменения которых представлены
выше в таблице.
Минимальный срок службы при наихудшем сочетании факторов - 5,3 года
Максимальный срок службы при наилучшем сочетании факторов - 294,4 года

## ЩЕЛОЧНЫЕ БЕТОНЫ-КИСИ
ПРОГНОЗИРОВАНИЕ ДОЛГОВЕЧНОСТИ ТЯЖЁЛОГО ЖЕЛЕЗОБЕТОНА ЕСТЕСТВЕННОГО ТВЕРДЕНИЯ
[5 empty] | НА ОСНОВЕ ЩЕЛОЧНЫХ ЦЕМЕНТОВ (на основе Японской методики) |  |  | Выполнил: Гелевера А.Г.
(по методике, изложенной в статье Гордон С.С. "Прогнозирование долговечности железобетона" //
Бетон и железобетон", 1992, №6. - с.23-25)
Факторы (введите значения):
A | Плотность бетона (ввести в пределах 1800…2500 кг/м3) |  |  |  |  | 1800 | 0,85...1
B | Количество шлака в щелочном цементе (ввести в пределах 0…100%) |  |  |  |  | 100 | 0,5...1,4
B1 | Наличие минеральных модифицирующих добавок: нет - 1, да - 1,1 |  |  |  |  | 1.1
B2 | Вид растворимых силикатов: - введите силикатный модуль (в пределах Мс=1…3); |  |  |  |  | 2 | 0,9…1,3
B3 | Плотность раствора щелочной соли (ввести в пределах 1100…1300 кг/м3)* |  |  |  |  | 1220 | 1…1,3
C | Растворо-цементное отношение Р/Ц (ввести в пределах 0,3…0,6) |  |  |  |  | 0.6 | 0,8...1,5
D | Защитный слой над арматурой (в пределах 20…50 мм) |  |  |  |  | 20 | 0,9…1,2
E | Вид защиты: без защиты - 1; защита раствором 5…10 мм - 1,25; плитка, камень - 2,5 |  |  |  |  | 2.5 | 1…2,5
F | Методы строительства: обычные - 1; качественные - 1,5 |  |  |  |  | 1.5 | 1...1,5
G | Условия эксплуатации: без ремонта - 1; заделка трещин и дефектов - 1,2 |  |  |  |  | 1 | 1…1,2
H | Климатическая зона: обычная - 1; холодная - 0,9; прибрежная морская - 0,85 |  |  |  |  | 1 | 0,85...1
Y | Прогнозируемая долговечность, лет |  |  |  |  | 275.3249
* - Внимание! При введении Мс=1 плотность раствора не может быть выше 1250 кг/м3.
Долговечность шлакощелочного ж/бетона может быть определена по формуле:
Y = Y1ABB1B2B3CDEFGH
где: Y1 - базовая стандартная долговечность, равная 60 годам
ABCDEFGHIJ - коэффициенты, наименования и пределы изменения которых представлены
выше в таблице.
Минимальный срок службы при наихудшем сочетании факторов - 14,0 лет
Максимальный срок службы при наилучшем сочетании факторов - 1265,2 года

## ШЩ бетоны-КИСИ
|  |  |  | ПРОГНОЗИРОВАНИЕ ДОЛГОВЕЧНОСТИ ТЯЖЁЛОГО БЕТОНА |  |  | Выполнил: Гелевера А.Г.
НА ОСНОВЕ ШЛАКО-ЩЕЛОЧНЫХ ЦЕМЕНТОВ (по методике НИИВМ-КИСИ)
(с использованием методик, изложенных в статье Гордон С.С. "Прогнозирование
долговечности железобетона" // Бетон и железобетон", 1992, №6. - с.23-25)
Факторы (введите значения):
A | Плотность бетона (0,85…1)
|  | ввести плотность бетона в пределах 1800…2500 кг/м3 |  |  | 1800 | 0,85-1
B | Характеристики шлако-щелочного цемента (0,7…1,6):
|  | ввести модуль основности шлака (в пределах 0,80…1,20) |  |  | 1.2 | 0,9-1,1
|  | ввести значение удельной поверхности шлака (в пределах 2500…4000 см2/г) |  |  | 4500 | 0,9-1,1
|  | наличие модифицирующих минеральных добавок: нет - 1; да - 1,05. |  |  | 1.05 | 1-1,05
|  | тип щелочного компонента: сода - 0,95; СЩП - 1; ж/с - 1,05; д/с - 1,1; м/с - 1,15 |  |  | 0.95 | 0,95-1,15
|  | плотность р-ра щелочного компонента: 1100 - 0,9; 1150 - 0,95; 1200 - 1,0; 1250 - 1,05; 1300 - 1,1 |  |  | 1.2 | 0,9-1,1
C | Качество сырья (0,95…1,1):
|  | рядовые заполнители - 1; качественные - 1,1; |  |  | 1 | 0,95-1,1
|  | реакционный заполнитель - 0,95; нереакционный - 1,0. |  |  | 0.95 | 0,95-1
D | Р/Ш (0,8…1,5)
|  | ввести Р/Ш в пределах 0,3…0,6 |  |  | 0.35 | 0,8-1,5
E | Расход вяжущего, кг/м3 (0,9…1,1)
|  | ввести в пределах 300…550 кг/м3 |  |  | 500 | 0,9-1,1
F | Качество приготовления смеси (0,8…1,2):
|  | гравитационный смеситель - 0,8 |  |  | 1.2
|  | принудительного действия обычный - 1 |  |  |  | 0,8-1,2
принудительного действия быстроходный - 1,2
G | Качество укладки смеси (0,8…1,1):
|  | низкое (без вибрации) - 0,8; обычное (с вибрацией) - 0,95; высокое (с вибрацией) - 1,1; |  |  | 0.8 | 0,8-1,1
H | Твердение бетона (0,7…1,2):
|  | температура твердения, оС (ввести в пределах 20…95оС) |  |  | 20 | 0,84-1,1
|  | отн.влажность среды твердения (ввести в пределах 50…100%) |  |  | 100 | 0,84-1,1
I | Уход за молодым бетоном конструкций (0,8…1,2):
|  | поддержание во влажном состоянии не менее 28 суток - 1,2 |  |  | 1.2
|  | поддержание во влажном состоянии не менее 7 суток - 1 |  |  |  | 0,8-1,1
без ухода - 0,8
J | Вид отделки (1…2)
|  | без отделки - 1; слой раствора или набрызг не менее 1 см - 1,5; камень, плитка, асфальт - 2 |  |  | 2 | 1-2
K | Неоднородность бетона (0,9…1,2):
|  | ввести коэфф.вариации неоднородности бетона (V) по прочности (в пределах 3…20%)* |  |  | 10 | 0,9-1,2
Y | Прогнозируемая долговечность, лет |  |  |  | 214.2492
Примечание: * - при V > 16% однородность бетона считается неудовлетворительной. Если коэффициент
вариации не определялся и неизвестен - принять 13,5%.
Таким образом, долговечность щелочных бетонов ориентировочно может быть определена по формуле:
Y = YBABCDEFGHIJK
где: YB - базовая стандартная долговечность, равная 60 годам (принятая по аналогии с п/ц бетоном)
ABCDEFGHIJK - коэффициенты, наименования и пределы изменения которых представлены
выше в таблице.
Минимальный срок службы при наихудшем сочетании факторов - 5,1 года
Максимальный срок службы при наилучшем сочетании факторов - 805,8 года