## Расчёт срока службы
ПРОГНОЗИРОВАНИЕ СРОКА СЛУЖБЫ СТРОИТЕЛЬНЫХ КОНСТРУКЦИЙ ИЗ ЖЕЛЕЗОБЕТОНА
на основании текущего контроля состояния
|  |  |  | Использована методика, изложенная в книге В.Л.Чернявского "Адаптация бетона"- Днепропетровск, Нова Ідеологія, 2002 | [8 empty] | Выполнил - Гелевера А.Г.
Требования по предельному значению рН (согласно СНиП 2.03.11-85) - не менее | [8 empty] | 11.5
Требования по предельному значению водопоглощения, wk,% (СНиП 2.03.11-85) - не более | [8 empty] | 7
(Введите исходные данные)
Проектный класс бетона по водонепрницаемости, W (ввести) | [8 empty] | 10 |  | a | 3.783702
Исходное значение рН водной вытяжки в начале эксплуатации (ввести) | [8 empty] | 12.5 |  | a
Текущее значение рН водной вытяжки, рНt (ввести) | [8 empty] | 11.7 |  | a
Текущее значение водопоглощение бетона, wt, % (ввести) | [8 empty] | 6 |  | a
Время от начала эксплуатации до настоящего обследования, лет (ввести) | [8 empty] | 10 |  | a
В тех случаях, когда заранее известно, что в процессе эксплуатации будет меняться интенсивность эксплуатационных
воздействий или появится необходимость вторичной защиты, следует ввести коэффициенты К1 и К2, значения которых
следует принять из табл.1 и табл.2.
Если степень агрессивности среды в процессе эксплуатации не меняется и вторичная защита бетона не используется,
то коэффициенты К1 и К2 принять равными 1. | [9 empty] | (Введите значения коэффициентов)
К1 - из табл.1 (ввести) | [8 empty] | 1 |  | a
К2 - из табл.2 (ввести) | [8 empty] | 1 |  | a
Табл.1 - Значение К1 при изменении степени агрессивности среды | [6 empty] | Табл.2 - Значения К2 при изменении степени защиты
Степень агрессивности среды эксплуатации (по СНиП 2.03.11-85) |  | после ремонта |  |  |  |  | Степень агрессивности среды эксплуатации | бетон без защиты | с пропиткой петролатумом | петролатум + битумное покрытие
|  | слабая | средняя | сильная
до ремонта | слабая | 1 | 0.68 | 0.58 |  |  | слабая | 1 | 2.15 | 3.3
| средняя | 1.46 | 1 | 0.85 | So = | 0.5464277 | средняя | 1 | 2.7 | 4.4
| сильная | 1.75 | 1.2 | 1 | St = | 0.1602484 | сильная | 1 | 3 | 5
Прогнозируемый период сохранения бетоном свойств первичной защиты после текущего обследования, лет | [8 empty] | 4.149587

## Методика
ПРОГНОЗИРОВАНИЕ СРОКА СЛУЖБЫ СТРОИТЕЛЬНЫХ ОБЪЕКТОВ ИЗ БЕТОНА И ЖЕЛЕЗОБЕТОНА
Чернявский В.Л., Гиль Ю.Б., Макаренко О.В., Козынко Л.А. // Структура и свойства искусственных конгломератов:
Сб. международных научных трудов, Новосибирск, 2003.
Представлена методика прогнозирования периода сохранения противокоррозионных свойств защитным слоем бетона железобетонной
конструкции строительных объектов различного назначения.
В качестве критериев состояния бетона конструкции выбраны два наиболее важные в даном случае параметра:
wк - капиллярное водопоглощение бетона, %;
рН - водородный показатель водной вытяжки
Мера коррозионного состояния (St) выражается как функция ресурса по модулям каждого из указанных параметров :
(1)
где индексы t и k соответствуют текущим и предельно допустимым значениям капиллярного водопоглощения и рН.
Предельные значения параметров с точки зрения защитных свойств арматуры в бетоне (согласно СНиП 2.03 11-85)
| Максимально допустимое (критическое) капиллярное водопоглощение, wк, ………..... ………………………… | [10 empty] | 7%
| Минимально допустимое (критическое) значение рНк …………………………………………………………………… | [10 empty] | 11.5
Взаимосвязь между водопоглощением (w) и водонепроницаемостью (W) в соответствии с табл.1 СНиП 2.03.11-85
"Защита строительных конструкций от коррозии".
| Требования СНиП |  |  | W |  |  |  | Зависимость аппроксиммирована различными функциями
|  |  |  | 4 | 6 | 8 |  | и получены уравнения:
| Макс.водопоглощение, % |  |  | 5.7 | 4.7 | 4.2
y = 0,0625x2 - 1,1250x + 9,2000, R=1,000, полином
y = 10,4910x-0,4429, R=0,9972 - степенная
Несмотря на меньшую точность, лучше пользоваться
степенной функцией т.к. у неё более широкий диапазон
определения значений.
Прогнозируемый период сохранения бетоном свойств первичной защиты Тп определяется :
(2)
| где: | Тэ - время (годы) от начала эксплуатации до текущего обследования;
So - мера коррозионного состояния в начале действия эксплуатационной среды - опред. по формуле (1);
St - текущее коррозионное состояние на момент обследования - опред. по формуле (1);
Коэффициенты К1 и К2 определяются из таблиц 1 и 2 листа "Расчёт срока службы".
Текущие значения водопоглощения и рН определяются по вырезанным из конструкции кернам.
Если исходное значения рН неизвестно, то рекомендуется изготовить образцы того же
состава и тех же условий твердения, что и исследуемая конструкция и определить на этих образцах
искомый показатель параметра. В крайнем случае можно принять приблизительное значение рН - 12,5.
| Водонасыщение | 3 | 4.2 | 4.7 | 5.7 | 6.7 | 7.8 | 9 | 7.4 | Ь введите значение водонасыщения
| W | 19.6 | 8 | 6 | 4 | 2.73 | 1.95 | 1.17
| W | 19.10233 | 8.319115 | 6.300815 | 3.912242 | 2.624199 | 1.802581 | 1.26578 | 2.052946 | рассчетное значение водонепрницаемости