## Прогноз морозостойкости
|  | Прогнозирование морозостойкости п/цементных бетонов |  |  |  |  | Выполнил - Гелевера А.Г.
(по методике, изложенной в статье Сизова В.П. "Прогнозирование морозостойкости бетона" //
Бетон и железобетон", 1992, №6. - с.25-27)
F = ARЦ(Ц/В - 0,5)
А - коэффициент, зависящий от качества материалов и бетона;
RЦ - марка цемента |  |  |  |  | Ограни-чения:
Введите исходные данные
Параметры цемента | Нормальная густота теста, % |  | 26 |  | 23...32
| Содержание С3А, % |  | 6 |  | 3…15
| Кол-во активной минеральной добавки, % |  | 20 |  | 0…60
| Марка цемента |  | 400 |  | -
Рассчётные или фактические параметры бетонной смеси | В/Ц |  | 0.55 |  | 0,3…1,0
| Осадка конуса, см |  | 1 |  | 0…22
| Наибольшая крупность щебня, мм |  | 5 |  | 5…150
| Мк песка |  | 1.1 |  | 0,5…3,5
Появление сообщения "Прогнозирование невозможно!" или отрицательного числа указывает на недопустимо низкую
морозостойкость. Измените параметры.
Прогнозируемая морозостойкость бетона, циклов |  |  | 166 |  |  | 158.8042
По мнению автора, погрешность метода составляет около 7% при условии соблюдения технологических требований при
изготовлении, укладке и уходе за бетоном.

## Рабочие записи
| Коэффициент "А" | Марка цемента |  | 400 | 500 | 600
|  | Значение А |  | 0.47 | 0.45 | 0.43 | y = -0,0002x + 0,55 (так в статье, но это очевидно ошибка)
|  |  |  | 0.43 | 0.45 | 0.47 | y = 0,0002x + 0,35 (принята к использованию эта зависимость)
| Фактор, влияющий на "А" |  | Корректировка коэффициента "А"
1 | В/Ц |  | 0.8 |  | 0.5 | 0.8 | y = -0,2333x + 0,1167
| Поправка к А |  | -0.06994 |  | 0 | -0.07
2 | Крупность щебня, мм |  | 80 | 10 | 40 | 80 | y = -0,0000119x2 + 0,0019286x - 0,0580952
| Поправка к А |  | 0.0200328 | -0.04 | 0 | 0.02
3 | Н.Г.Т., % |  | 23 | 23 | 27 | 31
| Поправка к А |  | -0.05 | -0.05 | 0 | -0.042 | y = -0,002875x2 + 0,156250x - 2,122875 (странно !)
|  |  | 0.042 | 0.042 | 0 | -0.042 | y = -0,0105x + 0,2835 (принято к использованию)
4 | Мк песка |  | 3 | 0.5 | 2 | 3 | y = 0,002x2 + 0,025x - 0,058
| Поправка к А |  | 0.035 | -0.045 | 0 | 0.035
5 | С3А содержание, % |  | 12 | 4 | 8 | 12 | y = -0,0125x + 0,1
| Поправка к А |  | -0.05 | 0.05 | 0 | -0.05
6 | D, кол-во мин.добавок в цементе, % |  | 20 | 0 | 10 | 20 | y = -0,0065x + 0,065
| Поправка к А |  | -0.065 | 0.065 | 0 | -0.065
7 | О.К., см |  | 22 |  | 2 | 22 | y = -0,0035x + 0,007
| Поправка к А |  | -0.07 |  | 0 | -0.07