## Лаб.работа №6
Лабораторная работа N 6
[7 empty] | ОЦЕНКА ПОРОВОЙ СТРУКТУРЫ ЦЕМЕНТНОГО КАМНЯ | [6 empty] | Выполнил
[7 empty] | ПО КИНЕТИКЕ КАПИЛЛЯРНОЙ ПРОПИТКИ ОБРАЗЦА | [6 empty] | Гелевера А.Г.
Цель работы - определить и сопоставить поровую характеристику цементного камня
на основе портландцемента, шлакопортландцемента, шлако-щелочного или других видов гидравлических
вяжущих. Ее взамосвязь с основными физико-механическими свойствами камня.
Исходные материалы - образцы-кубы 7*7*7 cm (или балочки 4*4*16 cm) на основе портланд-,
шлакопортланд-, шлако-щелочного и других вяжущих, полученные на предыдущих лабораторных работах.
Порядок выполнения работы
1) Образцы сушат при температуре 95-105оC в сушильном шкафу до постоянного веса (Рсух).
2) Производят гидростатическое взвешивание образцов в воде (Fi) через определенные отрезки
времени, а также через 24 часа (Fmax).
3) Данные ввести в таблицу протокола записи капиллярной пропитки.
Экспериментальной основой работы является запись процесса пропитки - изменения
веса образцов в воде (Fi) в течение времени (T).
Алгоритм расчета
|  | - Влагосодержание, % масс.: |  |  |  |  | Wi = [Fi - (Pсух - a*b*c)]/Рсух *100
|  | - Средняя плотн.сухого образца, г/см3: |  |  |  |  | р = Рсух/(a*b*c) ;
|  | - Общая пористость, % объемных: |  |  |  |  | П = Wmax * p
Построить зависимость скорости влагонасыщения образца во времени.
Обработка результатов
Введите исходные данные (в желтые ячейки)
| Размеры образца, см : |  |  |  | Вес сухих образцов, г
| а = | 4 |  |  | Образец №1 | Образец №2 | Образец №3
| b = | 4
| c = | 16 |  |  | 504.5 | 500 | 527
Протокол капиллярной пропитки
|  | Показания весов при взвешивании образцов в воде, Fi, грамм, |  |  | Водонасыщение, % масс. Wi | [6 empty] | Qi | Ami
| Время, Т, мин | образец №1 | образец №2 | образец №3 | образец №1 | образец №2 | образец №3 | Параметры | Образец №1 | Образец №2 | Образец №3
| 0 | 0 | 0 | 0 | 0 | 0 | 0 | Максимальное водонасыщение, Wmax, % масс. | 12.19029 | 13.2 | 7.40038 | #REF! | #DIV/0! | #DIV/0!
| 15 | 280 | 260 | 275 | 6.243806 | 3.2 | 0.7590133
| 30 | 290 | 290 | 290 | 8.225966 | 9.2 | 3.605313 |  |  |  |  | #REF! | #DIV/0! | #DIV/0!
| 45 | 295 | 295 | 295 | 9.217047 | 10.2 | 4.55408 | Средняя плот-ность, р, кг/м3 | 1970.703125 | 1953.125 | 2058.59375 | #REF! | #DIV/0! | #DIV/0!
| 60 | 297 | 297 | 297 | 9.613479 | 10.6 | 4.933586 |  |  |  |  | #REF! | #DIV/0! | #DIV/0!
| 75 | 298 | 298 | 298 | 9.811695 | 10.8 | 5.12334 |  |  |  |  | #REF! | #DIV/0! | #DIV/0!
| 90 | 299 | 299 | 299 | 10.00991 | 11 | 5.313093 | Общая открытая пористость, % объемн. | 24.0234375 | 25.78125 | 15.234375 | #REF! | #DIV/0! | #DIV/0!
| 105 | 300 | 300 | 300 | 10.20813 | 11.2 | 5.502846 |  |  |  |  | #REF! | #DIV/0! | #DIV/0!
| 120 | 301 | 301 | 301 | 10.40634 | 11.4 | 5.6926 |  |  |  |  | #REF! | #DIV/0! | #DIV/0!
| 135 | 302 | 302 | 302 | 10.60456 | 11.6 | 5.882353 |  |  |  |  | #REF! | #DIV/0! | #DIV/0!
| 150 | 303 | 303 | 303 | 10.80278 | 11.8 | 6.072106 |  |  |  |  | #REF! | #DIV/0! | #DIV/0!
| 165 | 304 | 304 | 304 | 11.00099 | 12 | 6.26186 |  |  |  |  | #REF! | #DIV/0! | #DIV/0!
| 180 | 305 | 305 | 305 | 11.19921 | 12.2 | 6.451613 |  |  |  |  | #REF! | #DIV/0! | #DIV/0!
| 24 часа | 310 | 310 | 310 | 12.19029 | 13.2 | 7.40038 |  |  |  |  | #REF! | #DIV/0!
Примечания: 1) Наличие в расчетах отрицательных значений Wi указывает на
некорректность выполненных измерений.
Опыты следует переделать.
2) Для просмотра графиков, откройте соответствующие листы