## Соли и растворы
ХАРАКТЕРИСТИКИ НЕКОТОРЫХ РАСТВОРОВ, ПРИГОТОВЛЕНИЕ И ПРОВЕРКА
Ввести исходные данные в желтые ячейки
Выполнил Гелевера А.Г.
№ п/п |  | Химические безводные соединения и их моль.вес | Макси-мальная раствори-мость без-водного вещества при указанной темпера-туре, г/л | Заданная плотность раствора, г/см3 | Удельная концентрация вещества в растворе |  |  |  | Содержание безводного вещества в конкретной порции раствора с заданной плотностью, г |  |  |  |  | Количество раствора в зависимости от количества безводного вещества, мл
[5 empty] | г/л раство-ра | г/кг раство-ра | K массо-вая доля, % | N моль/л | Объем раствора мл | Вес раствора г | содержание |  |  | Кол-во безводно-го вещес-тва, г | Кол-во воды, г | Объем раствора, мл
[11 empty] | воды, г | соли безвод-ной, г | Na2O или К2О, г
1 | 1. | NaOH (40) | 1087 20 | 1.35 | 433.3415 | 320.9937 | 32.1% | 10.83354 | 54 | 72.9 | 49.49956 | 23.40044 | 18.13534 | 69.3 | 146.5921 | 159.92
|  |  |  | 1.3 | 356.1192 | 273.9378 | 27.39% | 8.902979 | 44 | 57.2 | 41.53076 | 15.66924 | 12.14366
2 | 2. | Na2CO3 (106) | 218 20 | 1.2 | 221.6438 | 184.7032 | 18.47% | 1.1 | 123.5 | 148.2 | 120.827 | 27.37301 | 16.01321 | 24 | 105.9382 | 108.2818
|  |  |  | 1.1846 | 204.4032 | 172.5504 | 17.26% | 1.928332 | 123.5 | 146.2981 | 121.0543 | 25.2438 | 14.76762 | 24 | 115.0898 | 117.415
3 | 3. | NaНCO3 (84) | 96 20 | 1.065 | 96.72572 | 90.82228 | 9.082% | 1.151497 |  |  |  | 0
|  |  |  | 1.051 | 73.87012 | 70.28555 | 7.029% | 0.8794062 |  |  |  | 0
Жидкие стёкла | 4. Жидкие стекла | Na2О*SiO2 (122) | 188 20 | 1.15 | 150.8807 | 131.2006 | 13.12% | 1.236727 | 219.4 | 252.31 | 219.2068 | 33.10322 | 17.07629 | 25.875 | 171.3421 | 171.4932
|  |  |  | 1.208 | 213.6369 | 176.8517 | 17.69% | 1.751122 | 209.4 | 252.9552 | 208.2196 | 44.73556 | 23.07684 | 25.9 | 120.5504 | 121.2338
|  | Na2О*1,69 SiO2 (163,4) | Р | 1.242 | 280.8042 | 226.0903 | 22.61% | 1.718508 | 219.4 | 272.4948 | 210.8864 | 61.60844 | 31.78071 | 25.875 | 88.57041 | 92.14606
|  |  |  | 1.3 | 352.5047 | 271.1575 | 27.12% | 2.157312 | 209.4 | 272.22 | 198.4055 | 73.81448418 | 38.0772 | 25.9 | 69.61646 | 73.4742
|  | Na2О*2,06 SiO2 (185,6) | Р | 1.2 | 239.8004 | 199.8337 | 19.98% | 1.292028 | 50 | 60 | 48.00998 | 11.99002 | 6.185051817 | 18.5 | 74.07699 | 77.14749
|  |  |  | 1.3 | 369.9109 | 284.5468 | 28.45% | 1.993054 | 50 | 65 | 46.504455 | 18.495545 | 9.540927 | 25.9 | 65.12192 | 70.01686
|  | Na2О*2,4 SiO2 (206) | Р | 1.242 | 302.3027 | 243.3999 | 24.34% | 1.467489 | 219.4 | 272.4948 | 206.1696 | 66.32521 | 34.21386 | 25.875 | 80.43153 | 85.59302
|  |  |  | 1.3 | 379.5664 | 291.9742 | 29.2% | 1.842555 | 209.4 | 272.22 | 192.7388 | 79.48120416 | 41.00038 | 25.9 | 62.80648 | 68.23576
|  | Na2О*3,36 SiO2 (263,6) | Р | 1.242 | 320.6935224 | 258.2073 | 25.82% | 1.216592 | 219.4 | 272.4948 | 202.1346 | 70.36016 | 36.29529 | 25.875 | 74.33516 | 80.68451
|  |  |  | 1.3 | 400.216 | 307.8585 | 30.79% | 1.51827 | 209.4 | 272.22 | 188.4147696 | 83.8052304 | 43.23093 | 25.9 | 58.22957 | 64.71505
|  | Na2O*2,87SiO2 (234,2)* | Р | 1.242 | 339.8034 | 273.5937 | 27.36% | 0.9704787 | 100 | 124.2 | 90.21966 | 33.98034 | 9.105327 | 50 | 132.7527 | 147.1439
|  |  |  | 1.208 | 292.0624 | 241.7735 | 24.18% | 0.8341305 | 60 | 72.48 | 54.95625 | 17.52375 | 4.69564 | 48 | 150.5329 | 164.3484
|  | Na2O*nSiO2 (234,2) | Мс = | 1.41 | 528.15378 | 374.5771 | 37.46% | 2.563853 | 125.33 | 176.7153 | 110.5218 | 66.19351 | 20.18902 | 72 | 120.2167 | 136.3239
|  | (введите Мс)** | 2.4 | 1.3 | 377.93008 | 290.7154 | 29.07% | 1.834612 | 1000 | 1300 | 922.06992 | 377.93008 | 115.2686744 | 369.04 | 900.38 | 976.4769
5 | 5. | Na3PO4 (164) | 145 25 | 1.14 | 144.33454 | 126.6092 | 12.66% | 0.8800887 | 250 | 285 | 248.916365 | 36.083635 | -
|  |  |  | 1.0624 | 63.67636 | 59.93633 | 5.994% | 0.3882705 |  |  |  |  | -
| 6. | Na3PO412Н2О (380) | 145 25 | 1.0615 | 145.3613 | 59.1021 | 5.91% | 0.3825419 |  |  |  |  | -
|  |  |  | 1.14 | 336.5355 | 127.409 | 12.74% | 0.8856478 | 45 | 51.3 | 36.1559 | 15.1441 | -
6 | 7. | NaNO3 (85) | 829 20 | 1.217 | 354.8872 | 291.6082 | 29.16% | 4.175144 | 620.7 | 755.3919 | 535.1134 | 220.2785 | -
|  |  |  | 1.164 | 264.6145 | 227.332 | 22.73% | 3.113112 | 736.5 | 857.286 | 662.3974 | 194.8886 | - | 122 | 414.66 | 461.0481
7 | 8. | NaCl (58) | 359 20 | 1.005 | 10.23074 | 10.17984 | 1.018% | 0.176392 | 1000 | 1005 | 994.7693 | 10.23074 | - | 152.89 | 14866.01 | 14944.18
|  |  |  | 1.15 | 233.1752 | 202.761 | 20.28% | 4.020262 | 1000 | 1150 | 916.8248 | 233.1752 | - | 233.18 | 916.8438 | 1000.021
8 | 9. | NaF (42) | 42,8 20 | 1.05 | 50.41999 | 48.01903 | 4.802% | 1.200476 | 1000 | 1050 | 999.58 | 50.41999 | -
|  |  |  | 1.0393 | 40.03478 | 38.52091 | 3.852% | 0.953209 | 62 | 64.4366 | 61.95444 | 2.482156 | - | 317 | 7912.297 | 7918.115
9 | 10. | Na2B4O7 бура (201) | 25,0 20 | 1.217 | 174.98953 | 143.7876 | 14.38% | 0.8705947 |  |  |  |  | - | 10 | 59.54702 | 57.14628
|  |  |  | 1.01 | 11.089 | 10.97921 | 1.098% | 0.05516915 |  |  |  |  | -
10 | 11. | Na2SO4 (142) | 192 20 | 1.217 | 290.6141 | 238.7955 | 23.88% | 2.046578 | 1000 | 1217 | 926.3859 | 290.6141 | -
|  |  |  | 1.072 | 85.91577 | 80.14531 | 8.015% | 0.6050406 |  |  |  |  | -
11 | 12. | Na2S (78) | 186 20 | 1.217 | 221.6979 | 182.1676 | 18.22% | 2.842281 |  |  |  |  | -
|  |  |  | 1.189 | 190.6799 | 160.3699 | 16.04% | 2.444613 | 500 | 594.5 | 499.1601 | 95.33993 | -
| 13. | Na2S2O3 (158) | 701 20 | 1.217 | 272.5318 | 223.9374 | 22.39% | 1.919238 |  |  |  |  | -
|  |  |  | 1.3 | 391.3489 | 301.0376 | 30.1% | 2.755978 | 500 | 650 | 454.32555 | 195.67445 | -
12 | 14. | NH3 (17) | 52,6 20 | 0.98 | 41.85612 | 42.71033 | 4.271% | 0.2947614 | 500 | 490 | 469.07194 | 20.92806 | -
|  |  |  | 0.88 | 302.00032 | 343.1822 | 34.32% | 2.126763 | 500 | 440 | 288.99984 | 151.00016 | -
13 | 15. | КОН (56) | 1124 20 | 1.06 | 71.42968 | 67.38649 | 6.739% | 1.27553 | 40 | 42.4 | 39.54281 | 2.857187 | 2.398609
|  |  |  | 1.217 | 280.5602 | 230.5343 | 23.05% | 5.010004 | 1000 | 1217 | 936.4398 | 280.5602 | 217.4342
14 | 16. | К2СО3 (138) | 1110 20 | 1.7 | 1122.439 | 660.2581 | 66.03% | 8.133614 | 150 | 255 | 86.63418 | 168.3658 | 114.7581
|  |  |  | 1.2 | 252.4472 | 210.3726 | 21.04% | 1.829327 | 1000 | 1200 | 947.5528464 | 252.4472 | 172.068
15 | 17. | К2OSiO2 (170) | р | 1.25 | 309.601875 | 247.6815 | 24.77% | 1.8211875 | 100 | 125 | 94.0398125 | 30.9601875 | 20.12412 | 30.95 | 94.00887 | 99.96709
|  |  |  | 1.25 | 309.601875 | 247.6815 | 24.77% | 1.8211875
16 | 18. | К3PO4 (212) | 985 20 | нет | - | [7 empty] | - | - | - | -
|  |  |  | нет | - | [7 empty] | - | - | - | -
17 | 19. | КCl (74) | 344 20 | 1.2 | 350.2032 | 291.836 | 29.18% | 4.732476 |  |  |  |  | -
|  |  |  | 1.15 | 257.090675 | 223.5571 | 22.36% | 3.474198 |  |  |  |  | -
18 | 20. | K2SO4 (174) | 111 20 | 1.217 | 318.6836 | 261.86 | 26.19% | 1.831515 | 1000 | 1217 | 898.3164 | 318.6836 | -
|  |  |  | 1.031 | 41.05347 | 39.81908 | 3.982% | 0.2359395 | 1000 | 1031 | 989.9465 | 41.05347 | -
19 | 21. | KF (58) | 949 20 | 1.629 | 949.3027 | 582.7518 | 58.28% | 16.36729 |  |  |  |  | - | 10 | 7.159963 | 10.53405
|  |  |  | 1.2 | 257.8416 | 214.868 | 21.49% | 4.445545 |  |  |  |  | -
20 | 22. | K4[Fe(CN)6] (368) | 280 20 | 1.217 | 351.0844 | 288.4835 | 28.85% | 0.9540338 |  |  |  |  | -
|  |  |  | 1.1 | 158.4564 | 144.0513 | 14.41% | 0.430588 |  |  |  |  | -
21 | 23. | MgSO4 (120) | 351 20 | 1.1 | 107.2112 | 97.46473 | 9.746% | 0.8934267 | 1000 | 1100 | 992.7888 | 107.2112 | - | 107.2 | 992.6851 | 999.8955
|  |  |  | 1.1 | 107.2112 | 97.46473 | 9.746% | 0.8934267 |  |  |  |  | -
22 | 24. | Al2(SO4)3 (342) | 385 25 | 1.1 | 104.5345 | 95.03136 | 9.503% | 0.3056564 |  |  |  |  | -
|  |  |  | 1.146 | 154.5021242 | 134.8186 | 13.48% | 0.4517606 |  |  |  |  | - | 40 | 256.6949 | 258.8961
23 | 25. | AlCl3 (133) | 45 25 | 1.1 | 121.36422 | 110.3311 | 11.03% | 1.103311 |  |  |  |  | -
|  |  |  | 1.217 | 275.5533 | 226.4201 | 22.64% | 2.50503 |  |  |  |  | - | 100 | 341.6569 | 362.9062
24 | 26. | CaCl2 (111) | 745 20 | 1.217 | 291.195 | 239.2728 | 23.93% | 2.647227 |  |  |  |  | -
|  |  |  | 1.14 | 183.889532 | 161.3066 | 16.13% | 1.671723 |  |  |  |  | -
25 | 27. | Ca(OH)2 (76) | 1,6 20 | нет | - | [7 empty] | - | - | - | -
|  |  |  | нет | - | [7 empty] | - | - | - | -
| 28. | FeCl2 (106) | 62,6 20 | 1.217 | 261.0673 | 214.5171 | 21.45% | 2.373339 |  |  |  |  | -
|  |  |  | 1.2 | 239.948 | 199.9567 | 20% | 2.181345 | 500 | 600 | 480.026 | 119.974 | - | 30 | 120.0325 | 125.0271
| 29. | FeCl3 (162) | 96,9 20 | 1.217 | 283.9075 | 233.2847 | 23.33% | 2.580977 |  |  |  |  | -
|  |  |  | 1.162 | 210.1138 | 180.8208 | 18.08% | 1.910126 | 500 | 581 | 475.9431 | 105.0569 | - | 30 | 135.9101 | 142.7798
| 30. | C-3 | р | 1.131 | 300.2121447 | 265.4396 | 26.54% | 2.729201 |  |  |  |  | - | 125 | 345.917 | 416.3722
|  |  |  | 1.18 | 416.94728 | 353.3452 | 35.33% | 3.79043 | 1500 | 1770 | 1144.57908 | 625.42092 | - | 62.5 | 114.3809 | 149.899
| 31. | H2SO4 |  | 1.07 | 110.8789 | 103.6252 | 10.36% | 1.00799 | 500 | 535 | 479.5605 | 55.43947 |  | 41.4 | 358.1168 | 373.3802
|  |  |  | 1.217 | 363.8156 | 298.9446 | 29.89% | 3.307414
| 32. | HNO3 |  | 1.1
| 33. | HCl |  | 1.2
26 | 34. | [11 empty] | -
-
Примечания:
* - аппроксимация выполнена по данным лаборатории Куреневского стеклотарного завода (возможно эти данные не совсем корректны).
** - зависимость получена по 2-факторной модели эксперимента с использованием данных химических справочников.
Внимание! При приготовлении растворов следует помнить, что для приготовления 1 л раствора не следует брать 1 л воды + навеска соли.
Воды надо брать меньше, а после ратворения соли довести раствор добавлением воды до 1 л .
Например, если надо получить 1 л раствора с концентрацией 199,0 г/л, то следует взять навеску соли 199 г и растворить ее вначале
в 0,7-0,8 л воды, а после растворения соли добавить воды до 1л раствора.
При использовании 12-водного Na3PO4 увеличить расчетное количество безводного вещества в 2,317 раза.

## Мс Na-стекла
КОРРЕКТИРОВКА МОДУЛЯ НАТРИЕВОГО ЖИДКОГО СТЕКЛА
(в соответствии с рекомендациями РСН УССР 336-90, Приложение 4)
|  |  |  | Инструкция | [5 empty] | Выполнил
1) Ввести в желтые ячейки характеристики исходного жидкого стекла и требуемый модуль | [9 empty] | Гелевера А.Г.
рабочего раствора жидкого стекла. | [9 empty] | Нац. университет стр-ва и арх-ры, Киев
2) В столбец "Требуемая плотность ж/с" ввести ту плотность ж/с, с которой Вы
в действительности будете работать при корректировке модуля.
3) Для предотвращения выкристаллизации ж/стекла, особенно при сильном понижении си-
ликатного модуля (Мс<1), рекомендуется предварительно изменить (снизить) плотность
исходного стекла до рабочей плотности, а затем вводить в него навеску добавки NaOH в
виде гранул.
4) Можно также (и даже предпочтительнее) вводить NaOH в жидкое стекло не в виде гранул,
а виде раствора с плотностью, равной плотности раствора жидкого стекла.
5) Ориентировочные исходные данные по высокомодульным стеклам Куреневского стеклотар-
ного завода (Киев) приведены в таблице 1.
Таблица 1. (по данным лаборатории Куреневского стеклотарного завода за 1996 г.)
Плот-ность ж/стекла, кг/м3 | Силикат-ный модуль | Содержание силикат-глыбы, г |  | Содержание оксидов, % масс.
|  | в 1 л раствора | в 1 кг раствора | SiO2 | Na2O | R2O3 | CaO
1.38 | 2.963051 | 517.776 | 375.2 | 27.6 | 9.61 | 0.19 | 0.12
1.39 | 2.884549 | 521.667 | 375.3 | 27.4 | 9.8 | 0.19 | 0.14
1.4 | 3.021937 | 539.98 | 385.7 | 28.5 | 9.73 | 0.19 | 0.15
1.41 | 2.849457 | 561.603 | 398.3 | 29 | 10.5 | 0.17 | 0.16
1.41 | 2.873333 | 575.703 | 408.3 | 29.8 | 10.7 | 0.17 | 0.16
1.42 | 2.956217 | 575.1 | 405 | 29.8 | 10.4 | 0.13 | 0.17
| Силикатный модуль ж/стекла | Плотность ра-створа, г/см3 | г/л раствора | г/кг раствора | К, массовая доля, % | SiO2, % | Na2O, %
Na2O*nSiO2 (234,2) | Мс = | 1.41 | 552.1144888 | 391.5706 | 39.16% | 29.04% | 10.12%
(введите Мс)** | 2.96 | 1.38 | 508.4842048 | 368.4668 | 36.85% | 27.32% | 9.523%
Характеристики исходного жидкого стекла (ввести в желтые ячейки)
При исходной плотность, кг/м3 |  |  | 1.417 | 1.3 | Требуемая плотность ж/стекла
| Содержание SiO2, % |  | 27.64 | 19.88489 | Содержание SiO2, %
| Содержание Na2O, % |  | 10.97 | 7.892086 | Содержание Na2O, % | [7 empty] | Добавка Na2O | Добавка | Содерж.в ж/с, % |  | Mc
Исходный модуль ж/стекла |  |  | 2.59947 | [9 empty] | Na2O,% | NaOH,% | SiO2 | Na2O
[11 empty] | Исходное ж/с |  | - | - | 19.88489 | 7.892086 | 2.59947
Требуемый модуль ж/стекла |  |  | 2 | [7 empty] | 1 итерация |  | 2.365535 | 3.05154 | 19.29606 | 9.953875 | 2
Количество добавки сухого NaOH, %
|  |  | 3.052% |  | масс.% по отношению к весу исходного ж/с
РЕЗУЛЬТАТЫ РАСЧЕТА
Приготовление рабочего раствора при смешивании NaOH и ж/стекла в виде
растворов равной плотности (это более точный вариант, т.к. абс.сухими гранулы NaOH практически не бывают)
Таблица 2.
Показатели и материалы |  |  |  | Для получения рабочего раствора ж/с со следующими показателями: |  | Необходимо взять исходные ингреди-енты в следующих количествах и со следующими характеристиками:
Количество раствора жидкого стекла, мл |  |  |  | 500 |  | 449.8849 |  |  | -0.01986083 |  | 55.69768 | объем раствора, мл, с навеской NaOH
Плотность раствора жидкого стекла, г/см3 |  |  |  | 1.3 |  | 1.3
Модуль жидкого стекла, Мс |  |  |  | 2 |  | 2.59947
Количество добавки раствора NaOH с пло- |  |  |  | - |  | 50.11509 |  |  |  |  | 19.83501 | навеска NaOH, г
тностью | 1.3 | г/см3, мл
или
Приготовление рабочего раствора при введении NaOH в ж/стекло в виде сухих гранул
Таблица 3.
Показатели и материалы |  |  |  | Для получения рабочего раствора ж/с со следующими показателями: |  | Необходимо взять исходные ингреди-енты в следующих количествах:
Количество раствора высокомодульного жидкого стекла, мл |  |  |  | 500 |  | 449.8849
Плотность раствора, г/см3 |  |  |  | 1.3 |  | 1.3 |  | 0.5002877 | это содержание NaOH (кг/л) при даной плотности
Модуль, Мс |  |  |  | 2 |  | 2.59947
Количество добавки NaOH, г |  |  |  | - |  | 17.84695 |  | 39.64721 | (л) р-ра NaOH, которое надо добавить к 1 л высокомодульного ж/с
Вода, мл |  |  |  | - |  | 47.30268
Некоторые дополнительные характеристики полученного жидкого стекла
Количество твердого остатка в полученом растворе жидкого стекла с
Мс ………… | 2 | р …………….. | 1.3 | г/см3
Удельные характеристики: |  |  | г/л раствора ……..…… |  | 341.6446
|  |  | г/кг раствора ………… |  | 262.8035
|  |  | массовая доля, % …… |  | 26.28%
Количество оксидов и твердого остатка в …………….…... |  |  |  | 0.5 | литре раствора *
- количество Na2O, г …………………………………… |  |  |  | 56.33981 | (г) или (%) | 8.668%
- количество SiO2, г ……………………………………. |  |  |  | 109.1857 | (г) или (%) | 16.8%
- количество твердого остатка, г …………………………… |  |  |  | 170.8223 | (г) или (%) | 26.28%
Примечание: * требуемое количество раствора вводится в желтую ячейку табл.2

## Мс K-стекла
КОРРЕКТИРОВКА МОДУЛЯ КАЛИЕВОГО ЖИДКОГО СТЕКЛА
|  |  |  | Инструкция | [5 empty] | Выполнил
1) Ввести в желтые ячейки характеристики исходного жидкого стекла и требуемый модуль | [9 empty] | Гелевера А.Г.
рабочего раствора жидкого стекла. | [9 empty] | Нац. университет стр-ва и арх-ры, Киев
2) В столбец "При измененной плотности ж/с" ввести ту плотность ж/с, с которой Вы
в действительности будете работать при корректировке модуля.
3) Для предотвращения выкристаллизации ж/стекла, особенно при сильном понижении си-
ликатного модуля (Мс<1), рекомендуется предварительно изменить (снизить) плотность
исходного стекла до рабочей плотности, а затем вводить в него навеску добавки КOH в
виде гранул.
4) Можно также (и даже предпочтительнее) вводить КOH в жидкое стекло не в виде
гранул, а виде раствора с плотностью, равной плотности раствора жидкого стекла.
5) Ориентировочные исходные данные по высокомодульным калиевым стеклам
приведены в таблице 1.
Внимание! Содержание таблицы 1 не соответствует действительности.
Не использовать! Требуется корректировка. | [5 empty] | Таблица 1.
Плот-ность ж/стекла, кг/м3 | Силикат-ный модуль | Содержание силикат-глыбы, г |  | Содержание оксидов, % масс.
|  | в 1 л раствора | в 1 кг раствора | SiO2 | К2O | R2O3 | CaO
1.38 | 3.733611 | 517.776 | 375.2 | 27.6 | 9.61 | 0.19 | 0.12
1.39 | 3.634694 | 521.667 | 375.3 | 27.4 | 9.8 | 0.19 | 0.14
1.4 | 3.807811 | 539.98 | 385.7 | 28.5 | 9.73 | 0.19 | 0.15
1.41 | 3.590476 | 561.603 | 398.3 | 29 | 10.5 | 0.17 | 0.16
1.41 | 3.620561 | 575.703 | 408.3 | 29.8 | 10.7 | 0.17 | 0.16
1.42 | 3.725 | 575.1 | 405 | 29.8 | 10.4 | 0.13 | 0.17
Характеристики исходного жидкого стекла (ввести в желтые ячейки)
При исходной плотность, кг/м3 |  |  | 1.41 | 1.41 | При измененной плотности ж/стекла
| Содержание SiO2, % |  | 24.8 | 24.8 | Содержание SiO2, %
| Содержание К2O, % |  | 10.075 | 10.075 | Содержание К2O, % | [7 empty] | Добавка К2O | Добавка | Содерж.в ж/с, % |  | Mc
Исходный модуль ж/стекла |  |  | 3.2 | [9 empty] | К2O,% | КOH,% | SiO2 | К2O
[12 empty] | Исходное ж/с | - | - | 24.8 | 10.075 | 3.2
Требуемый модуль ж/стекла |  |  | 2 | [8 empty] | 1 итерация | 6.045 | 8.64435 | 22.82677 | 15.44125 | 1.921788
Количество добавки сухого КOH, %
|  |  | 8.644% |  | масс.% по отношению к весу исходного ж/с
РЕЗУЛЬТАТЫ РАСЧЕТА
Приготовление рабочего раствора при смешивании NaOH и ж/стекла в виде
растворов равной плотности (это более точный вариант, т.к. абс.сухими гранулы NaOH практически не бывают)
Таблица 2.
Показатели и материалы |  |  |  | Для получения рабочего раствора ж/с со следующими показателями: |  | Необходимо взять исходные ингреди-енты в следующих количествах и со следующими характеристиками:
Количество раствора жидкого стекла, мл |  |  |  | 1000 |  | 827.1231 |  | -0.1220574 |  | 209.0099 | объем раствора, мл, с навеской NaOH
Плотность раствора жидкого стекла, г/см3 |  |  |  | 1.41 |  | 1.41
Модуль жидкого стекла, Мс |  |  |  | 2 |  | 3.2
Количество добавки раствора КOH с пло- |  |  |  | - |  | 172.8769 |  |  |  | 121.885335 | навеска NaOH, г
тностью | 1.41 | г/см3, мл
или
Приготовление рабочего раствора при введении NaOH в ж/стекло в виде сухих гранул
Таблица 3.
Показатели и материалы |  |  |  | Для получения рабочего раствора ж/с со следующими показателями: |  | Необходимо взять исходные ингреди-енты в следующих количествах:
Количество раствора высокомодульного жидкого стекла, мл |  |  |  | 1000 |  | 827.1231
Плотность раствора, г/см3 |  |  |  | 1.41 |  | 1.41 |  | 0.5000994 | это содержание КOH (кг/л) при даной плотности
Модуль, Мс |  |  |  | 2 |  | 3.2
Количество добавки КOH, г |  |  |  | - |  | 100.8142 |  | 243.7222 | (мл) р-ра КOH, которое надо добавить к 1 л высокомодульного ж/с
Вода, мл |  |  |  | - |  | 142.9423
Некоторые дополнительные характеристики полученного жидкого стекла
Количество твердого остатка в полученом растворе жидкого стекла с
Мс ………… | 2 | р …………….. | 1.41
Удельные характеристики: |  |  | г/л раствора ……..…… |  | 372.983
|  |  | г/кг раствора ………… |  | 264.527
|  |  | массовая доля, % …… |  | 26.45%
Количество оксидов и твердого остатка в …………….…... |  |  |  | 1 | литре раствора *
- количество Na2O, г …………………………………… |  |  |  | 113.0252 | (г) или (%) | 8.016%
- количество SiO2, г ……………………………………. |  |  |  | 173.8849 | (г) или (%) | 12.33%
- количество твердого остатка, г …………………………… |  |  |  | 372.983 | (г) или (%) | 26.45%
Примечание: * требуемое количество раствора вводится в желтую ячейку табл.2

## Подбор плотности р-ра
Определение плотности раствора соединения при его разбавлении водой | [8 empty] | Выполнил Гелевера А.Г.
Исходные данные:
Исходная плотность раствора, г/см3 |  |  |  |  | 1.417 |  |  | ввести
Требуемая плотность раствора, г/см3 |  |  |  |  | 1.3 |  |  | ввести
Требуемое количество р-ра с заданной плотностью, мл |  |  |  |  | 1000 |  |  | ввести
Решение:
Взять исх.раствора | 719.4245 | мл или | 1 | об.ч. |  | р = | 1.417 | г/см3
добавить воды | 280.5755 | мл или | 0.39 | об.ч. воды
и в результате получим | 1000 | мл раствора |  |  |  | с р = | 1.3 | г/см3
Определение плотности раствора при разбавлении его водой или смешивании
Раствор | р, г/см3 (введите) | Кол-во, мл (введите) |  |  | с другим раствором
1-й раствор,ж/стекло, р= | 1.417 | 1000 | мл | конечная плотность р-ра - |  |  | 1.3 | г/см3
2-й раствор или вода, р= | 1 | 390 | мл
| е | 1390 | мл

## Содерж. Na2O, соли
[6 empty] | ОПРЕДЕЛЕНИЕ СОДЕРЖАНИЯ БЕЗВОДНОЙ СОЛИ И R2O ПО ОТНОШЕНИЮ К ВЯЖУЩЕМУ | [8 empty] | Выполнил Гелевера А.Г.
ввести исходные данные для рассчета в желтые ячейки
Щелочной компонент |  |  |  |  | Количество шлака (цемента), кг |  | Р/Ш | В/Ц | Количество R2O |  | Количество б/в соли
тип, модуль |  | р, кг/л | количество раствора, л | [5 empty] | кг | в % масс. к вяжущему | кг | в % масс. к вяжущему
NaOH |  | 1.3 | 0.144 |  | 0.45 |  | 0.32 |  | 0.0397429 | 8.832% | 0.05128116 | 11.4%
Na2CO3 |  | 1.2 | 0.104 |  | 0.45 |  | 0.2311111 |  | 0.01348481 | 2.997% | 0.02305096 | 5.122%
КОН |  | 1.093 | 0.2 |  | 1 |  | 0.2 |  | 0.01888485 | 1.888% | 0.02250125 | 2.25%
К2СО3 |  | 1.088 | 0.171 |  | 0.45 |  | 0.38 |  | 0.01227962 | 2.729% | 0.01801588 | 4.004%
Na2SO4 |  | 1.18 | 0.11925 |  | 0.45 |  | 0.265 |  | 0.0117362 | 2.608% | 0.0268809 | 5.974%
Na2S |  | 1.18 | 0.2 |  | 0.45 |  | 0.4444444 |  |  |  | 0.03615965 |  | для м/с 5-водного
Na2O nSiO2 - растворимые стекла | [12 empty] | кг | в % к вяж.
Мс = | 1 | 1.1185 | 0.2194 |  | 0.405 |  | 0.5417284 | 0.5359472 | 0.01332518 | 3.29% | 0.02569947 | 6.346% | 0.04556351 | 11.25%
Мс = | 1 | 1.119 | 0.219 |  | 0.405 |  | 0.5407407 | 0.53497 | 0.01336116 | 3.299% | 0.02576888 | 6.363%
Мс = | 2 | 1.142 | 0.1816 |  | 0.405 |  | 0.4483951 | 0.4435514 | 0.01054149 | 2.603% | 0.03049611 | 7.53%
Мс = | 2.5 | 1.2 | 0.25 |  | 1 |  | 0.25 | 0.246825 | 0.01850514 | 1.851% | 0.0624570625 | 6.246%
Мс = | 2.87 | 1.2 | 0.225 |  | 0.45 |  | 0.5 | 0.49465 | 0.01547569 | 3.439% | 0.057754 | 12.83%
Na - | 23 | Na2O SiO2 5H2O = 62 + 60 + 90 = 212 |  |  |  | (62+60) / 212 = 0,575 - умножить на 0,575 для определения безводной соли.
C - | 12
O - | 16 | [6 empty] | Таблица 1 (из РСН 336-84)
H - | 1 | [6 empty] | Вяжущее /шлак/ | Затворитель |  | Оптимальное отношение |  | Т.Н.Г., %
Si - | 28 | [7 empty] | вид | плотность, р кг/м3 | (Р/Ш) | (В/Ц)* | р-р щел. компонента | вода
[8 empty] | Портланд-цемент | Вода | – | – | 0.4 | – | 27
В ШЩЦ, согласно нормативных документов, допускается щелочи
по Na2O от 2% до 5%.
[8 empty] | Шлак доменный Sуд. = 330 м2/кг |  | 1100 | 0.32 | 0.29 | 24.2 | 21.9
Щелочной компонент |  | Содержание, % масс. | [6 empty] | Сода | 1150 | 0.33 | 0.28 | 24.5 | 21
|  | Na2O | соль безводная |  | соль с 5Н2О |  |  |  |  | 1200 | 0.34 | 0.27 | 25 | 20.4
Сода |  | 2 | 3.42 |  | - |  |  |  | Мета-силикат натрия, Мс=1 | 1100 | 0.31 | 0.28 | 22.8 | 20.6
|  | 3 | 5.12 |  | - |  |  |  |  | 1150 | 0.31 | 0.26 | 22.6 | 2013-05-19
|  | 4 | 6.84 |  | - |  |  |  |  | 1200 | 0.31 | 0.25 | 22.7 | 18.5
|  | 5 | 8.55 |  | - |  |  |  |  | 1250 | 0.31 | 0,24? | 23 | 17,8 ?
Метасиликат натрия |  | 2 | 3.86 |  | 6.84 |  |  |  | Дисиликат натрия, Мс=2 | 1100 | 0.31 | 0.28 | 23.5 | 21
|  | 3 | 5.79 |  | 10.27 |  |  |  |  | 1150 | 0.31 | 0.27 | 23.3 | 19.8
|  | 4 | 7.71 |  | 13.67 |  |  |  |  | 1200 | 0.31 | 0.26 | 23.5 | 18.9
|  | 5 | 9.63 |  | 17.08 |  |  |  |  | 1250 | 0.31 | 0.24 | 23.8 | 18.1
[10 empty] | 1300 | 0.31 | 0.24 | 24.5 | 17.7
Щелочной компонент |  | Содержание, % масс. | [6 empty] | Силикат натрия растворимиый, 2<Мс<3 | 1100 | 0.32 | 0.28 | 24.1 | 21.2
|  | Na2O - ввести | соль безводная |  | соль с 5Н2О |  |  |  |  | 1150 | 0.33 | 0.27 | 24.3 | 20.2
Сода |  | 2 | 3.416 |  | - |  |  |  |  | 1200 | 0.33 | 0.26 | 2013-07-24 | 19.4
Метасиликат натрия |  | 2.92 | 5.63216 |  | 9.98604 |  |  |  |  | 1250 | 0.34 | 0.26 | 25.6 | 19
[10 empty] | 1300 | 0.36 | 0.25 | 26.7 | 18.8
Щелочной компонент |  |  | Количество соли, % |  | Количество Na2O, % |  |  | Примечание:
1. Похоже В/Ц для ШЩВ в табл.1 РСН 336-84 рассчитано неправильно!!!
Сода б/в (ввести) |  |  | 1.76 |  | 1.03222 |  |  | Похоже, что Р/Ш просто делили на плотность. А это неверно!!!
М/силикат натрия 5Н2О (ввести) |  |  | 10 |  | 2.9243 |  |  | 2. Все оптимальные Р/Ш определены при использовании, скорее всего, Вольского песка.
|  |  |  | S | 3.95652

## жс + т.н.ф.
ПРИГОТОВЛЕНИЕ ЩЕЛОЧНОГО ЗАТВОРИТЕЛЯ (Ж/С+Т.Н.Ф.12-водного)
С УЧЕТОМ ТРЕБУЕМОЙ ДОЗИРОВКИ Т.Н.Ф.(%) И РАСТВОРО-ЦЕМЕНТНОГО ОТНОШЕНИЯ (Р/Ц)
| Р/Ц | Количество добавки т.н.ф.12-водного (грамм т.н.ф./в 1 л р-ра с ж/с) в зависимости от требуемой дозировки т.н.ф. (%) и от Р/Ц | [9 empty] | составил Гелевера А.Г.
|  | 0.5% | 1% | 2% | 3% | 4% | 5% | 6% | 7% | 8%
| 0.1 | 115.85 | 231.7 | 463.4 | 695.1 | 926.8 | 1158.5 | 1390.2 | 1621.9 | 1853.6
| 0.15 | 77.23333 | 154.4667 | 308.9333 | 463.4 | 617.8667 | 772.3333 | 926.8 | 1081.267 | 1235.733
| 0.2 | 57.925 | 115.85 | 231.7 | 347.55 | 463.4 | 579.25 | 695.1 | 810.95 | 926.8
| 0.25 | 46.34 | 92.68 | 185.36 | 278.04 | 370.72 | 463.4 | 556.08 | 648.76 | 741.44
| 0.3 | 38.61667 | 77.23333 | 154.4667 | 231.7 | 308.9333 | 386.1667 | 463.4 | 540.6333 | 617.8667
| 0.35 | 33.1 | 66.2 | 132.4 | 198.6 | 264.8 | 331 | 397.2 | 463.4 | 529.6
| 0.4 | 28.9625 | 57.925 | 115.85 | 173.775 | 231.7 | 289.625 | 347.55 | 405.475 | 463.4
| 0.45 | 25.74444 | 51.48889 | 102.9778 | 154.4667 | 205.9556 | 257.4444 | 308.9333 | 360.4222 | 411.9111
| 0.5 | 23.17 | 46.34 | 92.68 | 139.02 | 185.36 | 231.7 | 278.04 | 324.38 | 370.72
| 0.55 | 21.06364 | 42.12727 | 84.25455 | 126.3818 | 168.5091 | 210.6364 | 252.7636 | 294.8909 | 337.0182
| 0.6 | 19.30833 | 38.61667 | 77.23333 | 115.85 | 154.4667 | 193.0833 | 231.7 | 270.3167 | 308.9333
| 0.65 | 17.82308 | 35.64615 | 71.29231 | 106.9385 | 142.5846 | 178.2308 | 213.8769 | 249.5231 | 285.1692
| 0.7 | 16.55 | 33.1 | 66.2 | 99.3 | 132.4 | 165.5 | 198.6 | 231.7 | 264.8
| 0.75 | 15.44667 | 30.89333 | 61.78667 | 92.68 | 123.5733 | 154.4667 | 185.36 | 216.2533 | 247.1467
| 0.8 | 14.48125 | 28.9625 | 57.925 | 86.8875 | 115.85 | 144.8125 | 173.775 | 202.7375 | 231.7
| 0.85 | 13.62941 | 27.25882 | 54.51765 | 81.77647 | 109.0353 | 136.2941 | 163.5529 | 190.8118 | 218.0706
| 0.9 | 12.87222 | 25.74444 | 51.48889 | 77.23333 | 102.9778 | 128.7222 | 154.4667 | 180.2111 | 205.9556
| 0.95 | 12.19474 | 24.38947 | 48.77895 | 73.16842 | 97.55789 | 121.9474 | 146.3368 | 170.7263 | 195.1158
| 1 | 11.585 | 23.17 | 46.34 | 69.51 | 92.68 | 115.85 | 139.02 | 162.19 | 185.36
| 1.05 | 11.03333 | 22.06667 | 44.13333 | 66.2 | 88.26667 | 110.3333 | 132.4 | 154.4667 | 176.5333
| 1.1 | 10.53182 | 21.06364 | 42.12727 | 63.19091 | 84.25455 | 105.3182 | 126.3818 | 147.4455 | 168.5091
| 1.15 | 10.07391 | 20.14783 | 40.29565 | 60.44348 | 80.5913 | 100.7391 | 120.887 | 141.0348 | 161.1826
| 1.2 | 9.654167 | 19.30833 | 38.61667 | 57.925 | 77.23333 | 96.54167 | 115.85 | 135.1583 | 154.4667
| 1.25 | 9.268 | 18.536 | 37.072 | 55.608 | 74.144 | 92.68 | 111.216 | 129.752 | 148.288
| 1.3 | 8.911538 | 17.82308 | 35.64615 | 53.46923 | 71.29231 | 89.11538 | 106.9385 | 124.7615 | 142.5846
| 1.35 | 8.581481 | 17.16296 | 34.32593 | 51.48889 | 68.65185 | 85.81481 | 102.9778 | 120.1407 | 137.3037
| 1.4 | 8.275 | 16.55 | 33.1 | 49.65 | 66.2 | 82.75 | 99.3 | 115.85 | 132.4
| 1.45 | 7.989655 | 15.97931 | 31.95862 | 47.93793 | 63.91724 | 79.89655 | 95.87586 | 111.8552 | 127.8345
Ввести произвольное значение Р/Ц
| 0.35 | 33.1 | 66.2 | 132.4 | 198.6 | 264.8 | 331 | 397.2 | 463.4 | 529.6
Следует учитывать, что при количестве 12-водного т.н.ф. более 160 г/л ж/с он может выпадать из раствора
в осадок в виде кристаллов уже при 18-20оС.
| Условные |  | <160 | - растворы устойчивы при 20-25оС
| обозначения |  | 160…300 | - растворы склонны к викристаллизации и устойчивы лишь при 30-35оС
| по цвету: |  | >300 | - растворы неустойчивы даже в нагретом состоянии.
Наблюдния выполнены при использовании ж/с с р = 1,3 г/см3.
Внимание! г/1л - это количество т.н.ф. в граммах, которое содержится в 1л ж/стекла, а не
сверх 1 л жидкого стекла. Следует помнить об этом при растворении т.н.ф. в жидком стекле.
Определение количества введенного т.н.ф. с раствором жидкого стекла
Р/Ц (ввести) ……..…………………………………. |  |  |  |  | 0.35 |  | Количество введенного безводного т.н.ф., в% масс.
Содержание т.н.ф., г, в 1 л ж/с (ввести).. |  |  |  |  | 100 |  | по отношению к цементу ….. |  |  | 1.511%
Количество введенного 12-водного т.н.ф., в% масс.
[7 empty] | по отношению к цементу … |  |  | 3.5%
Na = | 23 | P = | 31 | H = | 1 | O = | 16 | Элементы | Кол-во атомов (ввести)
[8 empty] | Na | 3
| Na3PO412H2O | - | [5 empty] | P | 1
H
[8 empty] | O | 4
[8 empty] | Атомный вес: | 164 | Содержание безводного
[8 empty] | Na3PO412H2O | 380 | вещества - | 43.16%
[8 empty] | Na3PO4 | 164
[8 empty] | 12H2O | 216

## Апроксимация
Na2OSiO2 (18oC)
1.009 | 1.02 | 1.042 | 1.065 | 1.088 | 1.112 | 1.136 | 1.161 | 1.187 | 1.212 | 1.238 | 1.265 | 1.293 | 1.32 | 1.25 |  | 1.25
10.09 | 20.41 | 41.7 | 63.91 | 87.07 | 111.2 | 136.4 | 162.6 | 189.9 | 218.2 | 247.7 | 278.4 | 310.2 | 343.3 |  |  |  |  | точнее
|  |  |  | 87.0841 | 111.3321 | 136.0984 | 162.4593 | 190.4967 | 218.0662 | 247.3866 | 278.5485 |  |  | 260.8859 |  | 261.3174
NaNO3
1.025 | 1.039 | 1.053 | 1.067 | 1.082 | 1.097 | 1.111 | 1.127 | 1.143 | 1.175 | 1.208 | 1.225 | 1.27 | 1.317 | 1.388 | 1.42 | 1.45 | 1.5 | 1.55
41.01 | 62.34 | 84.25 | 106.8 | 129.8 | 153.6 | 177.8 | 202.8 | 228.6 | 282 | 338.3 | 367.6 | 444.4 | 527 | 624.7 | 670 | 705 | 750 |  | по справочнику
41.73592 | 62.71618 | 84.08416 | 105.8218 | 129.4991 | 153.5489 | 176.3037 | 202.6366 | 229.2744 | 283.2595 | 339.5146 | 368.5436 | 444.7646 | 521.8427 | 628.1745 | 669.9819 | 704.5342 | 749.763475 | 885.0373 | расчетные-полином 4
40.59458 | 62.16134 | 84.02129 | 106.1507 | 130.1328 | 154.3679 | 177.1897 | 203.48 | 229.9585 | 283.3382 | 338.726 | 367.2935 | 442.6439 | 520.2467 | 633.3838 | 682.0527 | 726.0126 | 795.0483 | 857.8588 | расчетные-полином 3 | [7 empty] | y = -17656,5392x3 + 67192,6739x2 - 83457,4288x + 34228,3611 | [5 empty] | R2 = 1,0000
40.30074 | 62.79075 | 85.0103 | 107.0885 | 130.7146 | 154.4252 | 176.7162 | 202.4615 | 228.5558 | 281.9084 | 338.4601 | 368.0402 | 446.5994 | 525.7052 | 625.4082 | 655.7315 | 671.702 | 662.4375 | 593.247 | расчетные-полином 4
37.915 | 60.8834 | 83.8518 | 106.8202 | 131.4292 | 156.0382 | 179.0066 | 205.2562 | 231.5058 | 284.005 | 338.1448 | 366.035 | 439.862 | 516.9702 | 633.4528 | 685.952 | 735.17 | 817.2 | 899.23 | Расчетные-линейная
41.14296 | 62.37867 | 84.12207 | 106.2198 | 130.1638 | 154.2981 | 176.9513 | 202.9738 | 229.1482 | 282.0889 | 337.7968 | 367.0016 | 445.5642 | 526.5172 | 624.7748 | 644.776 | 638.3464 | 543.5875 | 286.5802 | расчетные-полином 5
[16 empty] | p= | 1.388
[16 empty] | K= | 628.1745 |  | г/л
Na2S2O3 (тиосульфат натрия)
1.007 | 1.015 | 1.032 | 1.048 | 1.065 | 1.083 | 1.1 | 1.118 | 1.136 | 1.155 | 1.174 | 1.213 | 1.253 | 1.274 |  | 1.327 | 1.383
10.07 | 20.3 | 41.26 | 62.9 | 85.23 | 108.3 | 132 | 156.5 | 181.8 | 207.9 | 234.8 | 291.1 | 350.9 | 382.2 |  | 464.6 | 553.1
Na2S - сульфид натрия |  |  | 18оС
1.01 | 1.021 | 1.044 | 1.067 | 1.091 | 1.115 | 1.139 | 1.163 | 1.189 | 1.214
10.1 | 20.42 | 41.75 | 64.01 | 87.25 | 111.5 | 136.7 | 162.8 | 190.2 | 218.5
NaНСО3 - гидрокарбонат натрия (пищевая сода) | [7 empty] | 18оС
1.006 | 1.013 | 1.021 | 1.028 | 1.035 | 1.043 | 1.051 | 1.058
10.06 | 20.26 | 30.62 | 41.12 | 51.75 | 62.57 | 73.54 | 84.65
NaOH
1 | 1.005 | 1.01 | 1.02 | 1.03 | 1.04 | 1.05 | 1.06 | 1.07 | 1.08 | 1.09 | 1.1 | 1.11 | 1.12 | 1.13 | 1.14 | 1.15 | 1.16 | 1.17 | 1.18 | 1.19 | 1.2 | 1.21 | 1.22 | 1.23 | 1.24 | 1.25 | 1.26 | 1.27 | 1.28 | 1.29 | 1.3 | 1.31 | 1.32 | 1.33 | 1.34 | 1.35 | 1.36 | 1.37 | 1.38 | 1.39 | 1.4
1.59 | 6.04 | 10.6 | 19.8 | 29.2 | 38.8 | 48.88 | 58.96 | 69.23 | 79.67 | 90.27 | 101.1 | 112.1 | 123.3 | 134.7 | 146.2 | 157.9 | 169.7 | 181.8 | 194 | 206.4 | 219 | 231.8 | 244.8 | 258 | 271.5 | 285.1 | 299 | 312.9 | 327.1 | 341.5 | 356.2 | 371.1 | 386.2 | 401.6 | 417.2 | 433.2 | 449.6 | 466 | 483.2 | 500.4 | 518
1.56 | 6.041871 | 10.58032 | 19.82335 | 29.28228 | 38.95084 | 48.82328 | 58.8944 | 69.15953 | 79.61455 | 90.25586 | 101.0804 | 112.0857 | 123.2698 | 134.6311 | 146.1689 | 157.8828 | 169.7729 | 181.84 | 194.0852 | 206.5105 | 219.1180928 | 231.9109 | 244.8923 | 258.0662 | 271.4372 | 285.0102 | 298.7908 | 312.7851 | 326.9997 | 341.4418 | 356.1192 | 371.04 | 386.213 | 401.6476 | 417.3537 | 433.3415 | 449.6222 | 466.207 | 483.1082 | 500.3381 | 517.9099168 | полином 4 степени
Na2CO3
1 | 1.005 | 1.01 | 1.02 | 1.03 | 1.04 | 1.05 | 1.06 | 1.07 | 1.08 | 1.09 | 1.1 | 1.11 | 1.12 | 1.13 | 1.14 | 1.15 | 1.16 | 1.17 | 1.18 | 1.19
1.91 | 6.73 | 11.6 | 21.4 | 31.4 | 41.9 | 52.3 | 63.1 | 73.8 | 84.8 | 95.9 | 107.3 | 118.5 | 129.9 | 141.5 | 153.3 | 165 | 176.3 | 187.5 | 199.1 | 210.6
NaCl
1.005 | 1.012 | 1.027 | 1.041 | 1.056 | 1.071 | 1.086 | 1.1 | 1.116 | 1.132 | 1.148 | 1.164 | 1.18 | 1.197
10.05 | 20.24 | 41.06 | 62.48 | 84.47 | 107 | 130.2 | 154.1 | 178.5 | 203.7 | 229.5 | 256 | 283.2 | 311.2
NaF
1.009 | 1.02 | 1.03 | 1.041 | 1.052
10.09 | 20.4 | 30.91 | 41.64 | 52.58
Na3PO4 |  | (данні від студента Іванченка):
| 1.002 | 1.01 | 1.022 | 1.0335 | 1.046 | 1.058 | 1.0705 | 1.083 | 1.096 |  |  | 1.002
| 5.009 | 10.1 | 20.43 | 31.01 | 41.82 | 52.9 | 64.23 | 75.82 | 87.72 |  |  | 5.493607 | 3 | ОК
[12 empty] | -7165.453 | 4 | не працює
[12 empty] | -6.556511e-07 | 5 | не працює
Na3PO4 |  | (данні з довідника, с.354-355, вклейка):
| 1.0087 | 1.0194 | 1.0299 | 1.0405 | 1.0515 | 1.0624 | 1.0737 | 1.085 | 1.0962 | 1.1083 |  | 1.0624
| 10.08 | 20.38 | 30.89 | 41.62 | 52.57 | 63.74 | 75.15 | 86.8 | 98.6 | 110.8 |  | 63.67636
Na2SO4
1.007 | 1.016 | 1.035 | 1.044 | 1.053 | 1.072 | 1.091 | 1.111 | 1.131 | 1.151
10.07 | 20.31 | 41.39 | 52.2 | 63.21 | 85.79 | 109.1 | 133.3 | 158.2 | 184.1
Na2S
1.01 | 1.021 | 1.044 | 1.067 | 1.091 | 1.115 | 1.139 | 1.163 | 1.189 | 1.214
10.1 | 20.42 | 41.75 | 64.01 | 87.25 | 111.5 | 136.7 | 162.8 | 190.2 | 218.5
KOH
1 | 1.05 | 1.1 | 1.15 | 1.2 | 1.25 | 1.3 | 1.35 | 1.4 | 1.45 | 1.5 | 1.535
1.96 | 59.5 | 121 | 187 | 256 | 329 | 405 | 484 | 565 | 650 | 737 | 799
K2CO3
1.007 | 1.016 | 1.035 | 1.053 | 1.072 | 1.09 | 1.11 | 1.129 | 1.149 | 1.169 | 1.19 | 1.232 | 1.276 | 1.355 | 1.414 | 1.476 | 1.541 | 1.567
10.07 | 20.33 | 41.38 | 63.17 | 85.73 | 109 | 133.2 | 158.1 | 183.8 | 210.5 | 238 | 295.7 | 357.2 | 474.2 | 565.7 | 664.2 | 770.3 | 830.7
K4[Fe(CN)6] желтая кров. соль
р, г/см3 |  | 1.013 | 1.026 | 1.039 | 1.054 | 1.068 | 1.082 | 1.097 | 1.112
конц., г/л |  | 20.26 | 41.02 | 62.36 | 84.31 | 106.8 | 129.9 | 153.6 | 177.9
K2SO4
1.006 | 1.014 | 1.022 | 1.031 | 1.039 | 1.047 | 1.056 | 1.065 | 1.073 | 1.082
10.06 | 20.29 | 30.68 | 41.24 | 51.96 | 62.86 | 73.93 | 85.17 | 96.59 | 108.2
Na2O 1,69 SiO2
1.007 | 1.017 | 1.036 | 1.056 | 1.077 | 1.098 | 1.119 | 1.141 | 1.186 | 1.284 | 1.394 | 1.456 | 1.3
10.07 | 20.34 | 41.44 | 63.36 | 86.16 | 109.8 | 134.2 | 159.7 | 213.4 | 333.8 | 473.9 | 553.2
|  |  | 62.95531 | 86.40481 | 110.1598 | 134.2203 | 159.7543 | 213.0271 | 333.8977 |  |  | 354.263444
Na2O 2,06 SiO2
1.007 | 1.016 | 1.035 | 1.054 | 1.073 | 1.093 | 1.113 | 1.134 | 1.178 | 1.271 | 1.371 | 1.423 | 1.3
10.07 | 20.32 | 41.4 | 63.24 | 85.84 | 109.3 | 133.5 | 158.7 | 212 | 330.4 | 452 | 518
|  |  | 63.71502 | 85.57912 | 109.0796 | 133.0147 | 158.5442 | 213.0288 | 329.9202 | 452.0984 |  | 366.0633
Na2O 2,40 SiO2
1.007 | 1.016 | 1.034 | 1.052 | 1.071 | 1.09 | 1.11 | 1.151 | 1.285 | 1.309 | 1.36 | 1.415 | 1.3
10.7 | 20.32 | 41.36 | 63.12 | 85.68 | 109 | 132.2 | 184.16 | 359.8 | 392.7 | 462.4 | 537.4
|  |  | 63.10508288 | 85.67913602 | 108.539982 | 132.913862 | 183.8738 | 359.7404445 | 392.7452 |  |  | 380.3148
Na2O 3,36 SiO2
1.006 | 1.014 | 1.03 | 1.047 | 1.083 | 1.12 | 1.15 | 1.2 | 1.244 | 1.29 | 1.339 | 1.393 | 1.3
10.06 | 20.28 | 41.2 | 62.82 | 108.3 | 157 | 200 | 264 | 323.44 | 387 | 455.26 | 529.34
|  |  | 62.27868 | 109.2826 | 157.9756 | 197.7418 | 264.586876 | 323.9978 | 386.697 |  |  | 400.406751
Зависимость концентрации (г/л) от силикатного модуля (Мs) и плотности раствора жидкого стекла (р)
Мs | 1 | 1.69 | 2.06 | 2.4 | 3.36 |  | 3
p=1,1 | 99.07 | 112.44 | 117.41 | 120.69 | 131.61 |  | 128.2764 |  | y = -2,4564x2 + 24,259x + 77,607 |  |  |  |  | R2 = 0,9966
p=1,2 | 204.81 | 229.89 | 240.61 | 246.53 | 264.59 |  | 259.4564 |  | y = -5,8054x2 + 50,355x + 160,64 |  |  |  |  | R2 = 0,998
p=1,3 | 319.14 | 354.23 | 366.06 | 380.31 | 400.41 |  | 394.4449 |  | y = -8,8289x2 + 72,905x + 255,19 |  |  |  |  | R2 = 0,9985
[9 empty] | Мs | 1 | 2 | 3 | Ms - X1
[9 empty] | p=1,1 | 99.07 | 116.3 | 128.28
[8 empty] | p - X2 | p=1,2 | 204.81 | 238.13 | 259.46
[9 empty] | p=1,3 | 319.14 | 365.68 | 394.44
Получено уравнение регрессии:
Y=238,024+26,527Х1+122,602Х2-5,837Х11+3,018Х22+11,523Х1Х2
[9 empty] | Мs = | 3
[9 empty] | р = | 1.3
[9 empty] | К,г/л= | 395.857
AlCl3
1.007 | 1.016 | 1.034 | 1.053 | 1.071 | 1.09 | 1.109 | 1.129 | 1.149 |  | 1.109
10.07 | 20.32 | 41.38 | 63.15 | 85.68 | 109 | 133.1 | 158 | 183.9 |  | 132.6701
Al2(SO4)3
1.009 | 1.019 | 1.04 | 1.061 | 1.083 | 1.105 | 1.129 | 1.152 | 1.176 | 1.201 | 1.226 | 1.252 | 1.278 | 1.306 | 1.333 |  | 1.129
10.09 | 20.38 | 41.6 | 63.66 | 86.64 | 110.5 | 135.5 | 161.3 | 188.2 | 216.2 | 245.2 | 275.4 | 306.7 | 339.6 | 375.2 |  | 135.8497
КОН
1.05 | 1.1 | 1.15 | 1.2 | 1.25 | 1.3 | 1.35 | 1.4 | 1.45 | 1.5 |  | 1.5
59.5 | 121 | 187 | 256 | 329 | 405 | 484 | 565 | 650 | 737 |  | 737.685
NH3
0.998 | 0.99 | 0.98 | 0.97 | 0.96 | 0.95 | 0.94 | 0.93 | 0.92 | 0.91 | 0.9 | 0.89 | 0.88 |  | 0.95 |  | p
0.46 | 18.7 | 41.8 | 65.5 | 89.7 | 114.3 | 139.8 | 166 | 192.1 | 218.7 | 245.9 | 273.1 | 302.3 |  | 114.58575 |  | g/l
FeCl2 (18oC)
1.008 | 1.035 | 1.073 | 1.113 | 1.155 | 1.177 | 1.2 | 1.26 |  | 1.2
10.07 | 41.39 | 85.81 | 133.5 | 184.8 | 211.9 | 239.9 | 314.9 |  | 239.948
FeCl3
1.007 | 1.032 | 1.067 | 1.104 | 1.142 | 1.162 | 1.182 | 1.233 | 1.291 | 1.353 | 1.417 | 1.485 | 1.551 |  | 1.007
10.07 | 41.28 | 85.36 | 132.5 | 182.7 | 209.1 | 236.4 | 308.4 | 387.2 | 473.5 | 566.8 | 668.1 | 775.4 |  | 9.196455
H2SO4
1 | 1.025 | 1.05 | 1.075 | 1.1 | 1.125 | 1.15 | 1.175 | 1.2 | 1.225 | 1.25 | 1.275 | 1.3 | 1.325 | 1.35 | 1.375 | 1.4 | 1.425 | 1.45 | 1.475 | 1.5 | 1.525 | 1.55 | 1.575 | 1.6 | 1.625 | 1.65 | 1.675 | 1.7 | 1.725 | 1.75 | 1.775 | 1.785
2.608 | 40.99 | 80.91 | 121.1 | 162 | 203.5 | 245.9 | 288.8 | 332.6 | 377.2 | 422.7 | 468.9 | 515.8 | 563.3 | 610.9 | 658.9 | 706.9 | 755.4 | 804 | 853.1 | 902.5 | 952.4 | 1003 | 1054 | 1105 | 1157 | 1210 | 1264 | 1320 | 1377 | 1437 | 1502 | 1531
1.025
[18 empty] | 41.23805 |  | X2
[18 empty] | 41.38907 |  | X4
| Р/Ш | 0.2 | 0.225 | 0.25 | 0.275 | 0.31 | 0.325 | 0.35 | 0.375 |  | 0.311
| В/Ц | 0.197 | 0.222 | 0.247 | 0.272 | 0.306 | 0.321 | 0.346 | 0.371 |  | 0.3073588624
| Na2O | 2.72 | 3.06 | 3.4 | 3.74 | 4.21 | 4.41 | 4.75 | 5.09 |  | 4.224153
| м/с б/в | 5.35 | 6.02 | 6.69 | 7.36 | 8.28 | 8.68 | 9.35 | 10 |  | 8.312155331
| м/с 5-Н2О | 9.3 | 10.5 | 11.6 | 12.8 | 14.4 | 15.1 | 16.2 | 17.4 |  | 14.44382
Содержание соли в зависимости от содержания Na2O, %
|  |  | 2 | 3 | 4 | 5 |  | ввести | 2
Сода б/в |  |  | 3.42 | 5.12 | 6.84 | 8.55 |  |  | 3.416 | Сода б/в
М/силикат б/в |  |  | 3.86 | 5.79 | 7.71 | 9.63 |  |  | 3.863 | М/силикат б/в
М/силикат с 5Н2О |  |  | 6.84 | 10.27 | 13.67 | 17.08 |  |  | 6.847 | М/силикат с 5Н2О
Содержание Na2O, % в зависимости от содержания соли
|  |  | 3.42 | 5.12 | 6.84 | 8.55
Na2O |  |  | 2 | 3 | 4 | 5
|  |  | 6.84 | 10.27 | 13.67 | 17.08
М/силикат с 5Н2О |  |  | 2 | 3 | 4 | 5
Na2O 1,69 SiO2
| 1.007 | 1.017 | 1.036 | 1.056 | 1.077 | 1.098 | 1.119 | 1.141 | 1.186 | 1.284 | 1.394 | 1.456 |  | 1.186
| 10.07 | 20.34 | 41.44 | 63.36 | 86.16 | 109.8 | 134.2 | 159.7 | 213.4 | 333.8 | 473.9 | 553.2 |  | 213.3242
Na2O 2,06 SiO2
| 1.007 | 1.016 | 1.035 | 1.054 | 1.073 | 1.093 | 1.113 | 1.134 | 1.178 | 1.271 | 1.371 | 1.423 |  | 1.423
| 10.07 | 20.32 | 41.4 | 63.24 | 85.84 | 109.3 | 133.5 | 158.7 | 212 | 330.4 | 467 | 540.7 |  | 540.4113
Na2O 2,4 SiO2
| 1.007 | 1.016 | 1.034 | 1.052 | 1.071 | 1.09 | 1.11 | 1.151 | 1.285 | 1.309 | 1.36 | 1.415 |  | 1.11
| 10.07 | 20.32 | 41.36 | 63.12 | 85.68 | 109 | 133.2 | 184.16 | 359.8 | 392.7 | 462.4 | 537.4 |  | 133.813636
Na2O 3,36 SiO2
| 1.006 | 1.014 | 1.03 | 1.047 | 1.083 | 1.12 | 1.159 | 1.2 | 1.244 | 1.29 | 1.339 | 1.393 |  | 1.2
| 10.06 | 20.28 | 41.2 | 62.82 | 108.3 | 156.8 | 208.62 | 264 | 323.44 | 387 | 455.26 | 529.34 |  | 263.892
|  |  |  | Расчетная плотность р-ра | 1.4 | 1.35 | 1.3 | 1.25 | 1.2 | 1.15 | 1.1 |  |  | 1.4552
|  |  |  | Фактическая плотность р-ра | 1.296 | 1.271 | 1.242 | 1.208 | 1.172 | 1.13 | 1.085 |  |  | 1.319375168
MgSO4
| 1.018 | 1.039 | 1.06 | 1.081 | 1.103 | 1.125 | 1.148 | 1.172 | 1.195 | 1.219 | 1.244 | 1.27 | 1.296 |  | 1.1
| 20.36 | 41.56 | 63.6 | 86.5 | 110.3 | 135 | 160.7 | 187.4 | 215.1 | 243.8 | 273.7 | 304.8 | 336.9 |  | 107.1547

## Лист1
Взаимосвязь концентрации раствора NaOH и рН
NaOH = Na+1 + OH-1
m - количество ионов катиона (т.е. Na = 1); n - количество ионов аниона (т.е. ОН = 1)
| m = | 1 | n = | 1
| Плотность раствора, г/л - |  |  | 1.232 |  | Концентрация раствора, % - |  |  | 21.1627
| Нормальность раствора - |  |  | 6.518112 |  | Ионная сила, Іс - |  |  | 6.518112
[6 empty] | Коэфф.активности ионов, f - |  |  | 1
| рОН - | -0.8141218 | рН - | 14.81412 |  | Активность ионов, а - |  |  | 6.518112
При значениях IC < 0,000100 и IC > 1,00 коэффициенты активности ионов считаются равными 1,00.
Вычислить рН раствора NaOH (p=1.328 г/см3, a=1). Заранее благодарен.
В случае концентрированных растворов кислот или щелочей возможны значения pH менее 0 или более 14.
Например, если концентрация H3O+ более 1 моль/л, то значение pH -отрицательное.
В Вашем случае при плотности раствора 1,328 г/мл концентрация щелочи составляет 30%.
В 100г раствора - 30 г NaOH.
Т. к. М (NаОH) = 40 г/моль, то это количество соответствует 0,75 моль.
При плотности 1,328 г/мл: 1л NаОH весит 1328 г.
Результат: в 100 г раствора - 0,75 моль NaOH;
в 1328 г - 9,96 моль.
Молярная концентрация 30% раствора NaOH составляет 9,96 моль/л.
Т. к. альфа равна 1 (полная диссоциация) ,
то с (ОH-) = 9,96 моль/л
рОН = -lg 9,96 = -0,998 = -1
рН = 14 - (-1) = 15 !!!
| Іс - ионная сила | 0.05 | 0.1 | 0.2 | 0.3 | 0.4 | 0.5 | 0.6 | 0.7 | 0.8 | 0.9 | 1 | 0.151
| а - коэфф.активности | 0.84 | 0.81 | 0.8 | 0.81 | 0.82 | 0.84 | 0.87 | 0.89 | 0.92 | 0.96 | 0.99 | 0.8109195