## Тепловыделение смеси-термос 1
ОПРЕДЕЛЕНИЕ ТЕПЛОВЫДЕЛЕНИЯ СМЕСИ НА ОСНОВЕ МИНЕРАЛЬНЫХ ВЯЖУЩИХ ВЕЩЕСТВ
в соответствии с методикой ГОСТ 4798-71, изложенной в книге Бутт Ю.М., Тимашев В.В.
Практикум по химической технологии вяжущих материалов
1) Определение константы теплоотдачи термоса (при воздушном термостатировании окружающего воздуха)
(ввести исходные данные в желтые ячейки)
[7 empty] | сосуд №1 | [7 empty] | сосуд №1
Вес сосуда Дюара, г | [5 empty] | - | 99.13 |  |  | Теплоемкость калориметра, С |  |  |  | - | 44.3475
Вес пенополистирольной пробки, г | [5 empty] | - | 1.63 |  |  | Константа теплоотдачи калориметра, Qк |  |  |  | - | 7.7376
Вес пенополистирольной оболочки, г | [5 empty] | - | 95
Вес ПВХ сосуда для цементного теста, г | [5 empty] | - | 29.42
Вес воды в сосуде Дюара, г | [5 empty] | - | 63.13
Температура окруж.среды через 3 час, оС | [5 empty] | - | 23
Температура окруж.среды через 44 час, оС | [5 empty] | - | 23
Температура в сосуде Дюара через 3 ч, оС | [5 empty] | - | 42.1
Температура в сосуде Дюара через 44 ч, оС | [5 empty] | - | 24
Примечание: влияние массы ртути и стекла термометра на теплоемкость не учитывалось.
2) Определение тепловыделения вяжущих веществ
Исходные данные (ввести в желтые ячейки):
Номер образца
[7 empty] | 1 | 3 | 5 | 7 | 9 | 11
Вес смеси вместе с сосудом для смеси, г | [6 empty] | Номер образца 1: 152.36
Вес сосуда для смеси, г | [6 empty] | Номер образца 1: 32.52
Вес смеси в сосуде, г | [6 empty] | Номер образца 1: 119.84
Отношение "заполнитель/цемент" | [6 empty] | 0 | 0 | 0 | 0 | 0 | 0
Ж/Т (по массе !) | [6 empty] | Номер образца 1: 0.26
Вес жидкости в смеси, г | [6 empty] | Номер образца 1: 24.7289
Вес твердых веществ в смеси, г | [6 empty] | Номер образца 1: 95.1111
Вес цемента в смеси, г | [6 empty] | Номер образца 1: 95.1111
Вес заполнителя в смеси, г | [6 empty] | Номер образца 1: 0
Теплоемкость калориметра с тестом, Ср | [6 empty] | Номер образца 1: 88.0986
Примечание: 1) Ж/Т - отношение всей жидкости в смеси ко всем твердым составляющим в смеси по массе
2) Все твердые вещества (цемент, песок и пр.) приняты с коэф. как для цемента - 0,2, все жидкие с коэф. как для воды - 1,0.
3) Заполнитель - песок
Внимание! Введите значения температурных кривых в таблицу в листе "Температура-термос 1" и вернитесь снова на этот лист.
Краткое описание состава
Тепловыделение вычисляется отдельно для каждого образца | [6 empty] | Номер образца 7: 1; Номер образца 9: шлак + мс
Образец | 1 | (ввести нечётный номер образца - 1,3,5,7,9,11) |  |  |  |  | Номер образца 7: 3; Номер образца 9: шлак + мс + NaNО3
Количество смеси, г - | [6 empty] | Номер образца 3: 119.84; Номер образца 7: 5; Номер образца 9: шлак + мс + морская соль
Количество цемента в смеси, г - | [6 empty] | Номер образца 3: 95.1111; Номер образца 7: 7
Теплоемкость калориметра с тестом (Ст) для данного образца - | [6 empty] | Номер образца 3: 88.0986; Номер образца 7: 9
11
Время, ч | t экзо-термии, oC |  | Тепловыделение |  | Скорость тепловы-деления, Дж/г час | [12 empty] | Приращение toC сверх 20оС | Общая F через указанное время | Теплота, кал
|  |  | Кал/г | Дж/г | [15 empty] | накопленная | потерянная | общая
0 | 20 |  | 0 | 0 | 0 | [10 empty] | 20оС - условный ноль | 0 | 0 | 0 | 0 | 0 | -
1 | 20.8 |  | 0.63976 | 0.1528 | 0.1528 | [11 empty] | 1 | 0.8 | 0.8 | 70.4789 | 6.1901 | 76.6689
2 | 21.85 |  | 2.0676 | 0.49383 | 0.34102 | [11 empty] | 2 | 1.85 | 2.65 | 233.4612 | 14.3145 | 247.7757
3 | 22.5 |  | 3.9474 | 0.94281 | 0.44898 | [11 empty] | 3 | 2.5 | 5.15 | 453.7077 | 19.3439 | 473.0516
4 | 23 |  | 6.185 | 1.4773 | 0.53446 | [11 empty] | 4 | 3 | 8.15 | 718.0034 | 23.2127 | 741.2161
5 | 23.3 |  | 8.6304 | 2.0613 | 0.58405 | [11 empty] | 5 | 3.3 | 11.45 | 1008.7288 | 25.534 | 1034.2627
6 | 23.4 |  | 11.1363 | 2.6599 | 0.59853 | [11 empty] | 6 | 3.4 | 14.85 | 1308.2639 | 26.3077 | 1334.5716
7 | 23.6 |  | 13.7957 | 3.295 | 0.63519 | [11 empty] | 7 | 3.6 | 18.45 | 1625.4188 | 27.8552 | 1653.2741
8 | 23.8 |  | 16.6021 | 3.9653 | 0.6703 | [11 empty] | 8 | 3.8 | 22.25 | 1960.1934 | 29.4027 | 1989.5962
9 | 24.5 |  | 19.9554 | 4.7663 | 0.80092 | [11 empty] | 9 | 4.5 | 26.75 | 2356.637 | 34.819 | 2391.4561
10 | 27.5 |  | 25.6626 | 6.1294 | 1.3631 | [11 empty] | 10 | 7.5 | 34.25 | 3017.3764 | 58.0317 | 3075.4081
11 | 29.5 |  | 32.7755 | 7.8283 | 1.6989 | [11 empty] | 11 | 9.5 | 43.75 | 3854.3129 | 73.5069 | 3927.8198
12 | 31.5 |  | 41.3587 | 9.8784 | 2.0501 | [11 empty] | 12 | 11.5 | 55.25 | 4867.4466 | 88.982 | 4956.4286
13 | 35.45 |  | 52.9716 | 12.652 | 2.7737 | [11 empty] | 13 | 15.45 | 70.7 | 6228.5697 | 119.5454 | 6348.1151
14 | 37 |  | 65.569 | 15.6609 | 3.0088 | [11 empty] | 14 | 17 | 87.7 | 7726.2456 | 131.5386 | 7857.7842
15 | 36.9 |  | 77.9863 | 18.6267 | 2.9658 | [11 empty] | 15 | 16.9 | 104.6 | 9215.1116 | 130.7648 | 9345.8764
16 | 36.5 |  | 90.0902 | 21.5177 | 2.891 | [11 empty] | 16 | 16.5 | 121.1 | 10668.7382 | 127.6698 | 10796.408
17 | 36.1 |  | 101.9 | 24.3384 | 2.8207 | [11 empty] | 17 | 16.1 | 137.2 | 12087.1253 | 124.5748 | 12211.7001
18 | 35.5 |  | 113.2559 | 27.0507 | 2.7123 | [11 empty] | 18 | 15.5 | 152.7 | 13452.6533 | 119.9323 | 13572.5856
19 | 34.85 |  | 124.1307 | 29.6481 | 2.5974 | [11 empty] | 19 | 14.85 | 167.55 | 14760.9173 | 114.9028 | 14875.8201
20 | 34.2 |  | 134.5276 | 32.1314 | 2.4833 | [11 empty] | 20 | 14.2 | 181.75 | 16011.9171 | 109.8734 | 16121.7905
21 | 33.45 |  | 144.3668 | 34.4814 | 2.35 | [11 empty] | 21 | 13.45 | 195.2 | 17196.843 | 104.0702 | 17300.9133
22 | 32.7 |  | 153.6546 | 36.6998 | 2.2184 | [11 empty] | 22 | 12.7 | 207.9 | 18315.695 | 98.2671 | 18413.9621
23 | 32.05 |  | 162.471 | 38.8055 | 2.1058 | [11 empty] | 23 | 12.05 | 219.95 | 19377.2829 | 93.2377 | 19470.5206
24 | 31.6 |  | 170.9695 | 40.8354 | 2.0298 | [11 empty] | 24 | 11.6 | 231.55 | 20399.2265 | 89.7557 | 20488.9822
25 | 31.05 |  | 179.0572 | 42.7671 | 1.9317 | [11 empty] | 25 | 11.05 | 242.6 | 21372.7158 | 85.5001 | 21458.2159
26 | 30.7 |  | 186.9006 | 44.6404 | 1.8734 | [11 empty] | 26 | 10.7 | 253.3 | 22315.3706 | 82.7919 | 22398.1625
27 | 30.15 |  | 194.3267 | 46.4141 | 1.7737 | [11 empty] | 27 | 10.15 | 263.45 | 23209.5712 | 78.5363 | 23288.1075
28 | 29.75 |  | 201.4684 | 48.1199 | 1.7058 | [11 empty] | 28 | 9.75 | 273.2 | 24068.5324 | 75.4413 | 24143.9736
29 | 29.25 |  | 208.2361 | 49.7363 | 1.6164 | [11 empty] | 29 | 9.25 | 282.45 | 24883.4442 | 71.5725 | 24955.0167
30 | 28.65 |  | 214.5563 | 51.2459 | 1.5095 | [11 empty] | 30 | 8.65 | 291.1 | 25645.497 | 66.9299 | 25712.4269
31 | 28.15 |  | 220.5154 | 52.6692 | 1.4233 | [11 empty] | 31 | 8.15 | 299.25 | 26363.5004 | 63.0612 | 26426.5615
32 | 27.8 |  | 226.2268 | 54.0333 | 1.3642 | [11 empty] | 32 | 7.8 | 307.05 | 27050.6693 | 60.353 | 27111.0223
33 | 27.5 |  | 231.721 | 55.3456 | 1.3123 | [11 empty] | 33 | 7.5 | 314.55 | 27711.4087 | 58.0317 | 27769.4404
34 | 27.15 |  | 236.9546 | 56.5956 | 1.25 | [11 empty] | 34 | 7.15 | 321.7 | 28341.3135 | 55.3236 | 28396.6371
35 | 26.8 |  | 241.9309 | 57.7842 | 1.1886 | [11 empty] | 35 | 6.8 | 328.5 | 28940.3839 | 52.6154 | 28992.9993
36 | 26.55 |  | 246.7299 | 58.9304 | 1.1462 | [11 empty] | 36 | 6.55 | 335.05 | 29517.4296 | 50.681 | 29568.1106
37 | 26.2 |  | 251.2651 | 60.0136 | 1.0832 | [11 empty] | 37 | 6.2 | 341.25 | 30063.6408 | 47.9729 | 30111.6137
38 | 25.8 |  | 255.5031 | 61.0259 | 1.0122 | [11 empty] | 38 | 5.8 | 347.05 | 30574.6126 | 44.8779 | 30619.4904
39 | 25.48 |  | 259.511 | 61.9831 | 0.95727 | [11 empty] | 39 | 5.48 | 352.53 | 31057.3928 | 42.4019 | 31099.7947
40 | 25.16 |  | 263.2836 | 62.8842 | 0.90108 | [11 empty] | 40 | 5.16 | 357.69 | 31511.9815 | 39.9258 | 31551.9073
41 | 24.85 |  | 266.829 | 63.731 | 0.8468 | [11 empty] | 41 | 4.85 | 362.54 | 31939.2596 | 37.5272 | 31976.7868
42 | 24.53 |  | 270.1385 | 64.5215 | 0.79046 | [11 empty] | 42 | 4.53 | 367.07 | 32338.3462 | 35.0512 | 32373.3973
43 | 24.22 |  | 273.2208 | 65.2577 | 0.73618 | [11 empty] | 43 | 4.22 | 371.29 | 32710.1222 | 32.6525 | 32742.7747
44 | 23.91 |  | 276.0751 | 65.9394 | 0.68175 | [11 empty] | 44 | 3.91 | 375.2 | 33054.5876 | 30.2539 | 33084.8415
45 | 23.6 |  | 278.7016 | 66.5667 | 0.62732 | [11 empty] | 45 | 3.6 | 378.8 | 33371.7425 | 27.8552 | 33399.5978
46 | 23.35 |  | 281.1481 | 67.1511 | 0.58435 | [11 empty] | 46 | 3.35 | 382.15 | 33666.8728 | 25.9208 | 33692.7936
47 | 23.1 |  | 283.4109 | 67.6915 | 0.54046 | [11 empty] | 47 | 3.1 | 385.25 | 33939.9784 | 23.9865 | 33963.9648
48 | 22.9 |  | 285.5299 | 68.1976 | 0.50611 | [11 empty] | 48 | 2.9 | 388.15 | 34195.4643 | 22.4389 | 34217.9032
49 | 22.85 |  | 287.6218 | 68.6973 | 0.49964 | [11 empty] | 49 | 2.85 | 391 | 34446.5452 | 22.0521 | 34468.5973
50 | 22.8 |  | 289.677 | 69.1882 | 0.49086 | [11 empty] | 50 | 2.8 | 393.8 | 34693.2212 | 21.6652 | 34714.8864
51 |  |  | #VALUE! | #VALUE! | #VALUE! | [11 empty] | 51 | #VALUE! | #VALUE! | #VALUE! | #VALUE! | #VALUE!
52 |  |  | #VALUE! | #VALUE! | #VALUE! | [11 empty] | 52 | #VALUE! | #VALUE! | #VALUE! | #VALUE! | #VALUE!
53 |  |  | #VALUE! | #VALUE! | #VALUE! | [11 empty] | 53 | #VALUE! | #VALUE! | #VALUE! | #VALUE! | #VALUE!
54 |  |  | #VALUE! | #VALUE! | #VALUE! | [11 empty] | 54 | #VALUE! | #VALUE! | #VALUE! | #VALUE! | #VALUE!
55 |  |  | #VALUE! | #VALUE! | #VALUE! | [11 empty] | 55 | #VALUE! | #VALUE! | #VALUE! | #VALUE! | #VALUE!
56 |  |  | #VALUE! | #VALUE! | #VALUE! | [11 empty] | 56 | #VALUE! | #VALUE! | #VALUE! | #VALUE! | #VALUE!
57 |  |  | #VALUE! | #VALUE! | #VALUE! | [11 empty] | 57 | #VALUE! | #VALUE! | #VALUE! | #VALUE! | #VALUE!
58 |  |  | #VALUE! | #VALUE! | #VALUE! | [11 empty] | 58 | #VALUE! | #VALUE! | #VALUE! | #VALUE! | #VALUE!
59 |  |  | #VALUE! | #VALUE! | #VALUE! | [11 empty] | 59 | #VALUE! | #VALUE! | #VALUE! | #VALUE! | #VALUE!
60 |  |  | #VALUE! | #VALUE! | #VALUE! | [11 empty] | 60 | #VALUE! | #VALUE! | #VALUE! | #VALUE! | #VALUE!
61 |  |  | #VALUE! | #VALUE! | #VALUE! | [11 empty] | 61 | #VALUE! | #VALUE! | #VALUE! | #VALUE! | #VALUE!
62 |  |  | #VALUE! | #VALUE! | #VALUE! | [11 empty] | 62 | #VALUE! | #VALUE! | #VALUE! | #VALUE! | #VALUE!
63 |  |  | #VALUE! | #VALUE! | #VALUE! | [11 empty] | 63 | #VALUE! | #VALUE! | #VALUE! | #VALUE! | #VALUE!
64 |  |  | #VALUE! | #VALUE! | #VALUE! | [11 empty] | 64 | #VALUE! | #VALUE! | #VALUE! | #VALUE! | #VALUE!
65 |  |  | #VALUE! | #VALUE! | #VALUE! | [11 empty] | 65 | #VALUE! | #VALUE! | #VALUE! | #VALUE! | #VALUE!
66 |  |  | #VALUE! | #VALUE! | #VALUE! | [11 empty] | 66 | #VALUE! | #VALUE! | #VALUE! | #VALUE! | #VALUE!
67 |  |  | #VALUE! | #VALUE! | #VALUE! | [11 empty] | 67 | #VALUE! | #VALUE! | #VALUE! | #VALUE! | #VALUE!
68 |  |  | #VALUE! | #VALUE! | #VALUE! | [11 empty] | 68 | #VALUE! | #VALUE! | #VALUE! | #VALUE! | #VALUE!
69 |  |  | #VALUE! | #VALUE! | #VALUE! | [11 empty] | 69 | #VALUE! | #VALUE! | #VALUE! | #VALUE! | #VALUE!
70 |  |  | #VALUE! | #VALUE! | #VALUE! | [11 empty] | 70 | #VALUE! | #VALUE! | #VALUE! | #VALUE! | #VALUE!
71 |  |  | #VALUE! | #VALUE! | #VALUE! | [11 empty] | 71 | #VALUE! | #VALUE! | #VALUE! | #VALUE! | #VALUE!
72 |  |  | #VALUE! | #VALUE! | #VALUE! | [11 empty] | 72 | #VALUE! | #VALUE! | #VALUE! | #VALUE! | #VALUE!
Рисунок 1 - Схема установки для определения теплоты гидратации цемента термосным методом
1 - сосуд Дюара; 2 - сосуд для цементного теста или раствора; 3 - цементное тесто или цементно-песчаный раствор; 4 - теплоизоляция; 5 - пробка;
6 - термометр Бекмана; 7 - замкнутый объем (термостат) с термостабилизированной температурой окружающей среды
Используемая в методике расчета единица тепла - Джоуль.
t - Constant = 20oC
7
1
3
4
6
5
2
Площадь (F), в даном случае - это показатель приращения температуры за данный промежуток времени (х).
Общая F - это сумма частных F за данный промежуток времени.

## Температура-термос-1
Введите данные температуры в желтые ячейки
Время, ч | toC, образцы №
| 1 |  | 3 | 5 | 7 | 9 | 11
| шлак + мс |  | шлак + мс + NaNО3 | шлак + мс + морская соль
0 | 20 | 23.5 | 20 | 20 | 20 | 20 | 20
1 | 20.8 | 24.3
2 | 21.85 | 25.35
3 | 22.5 | 26
4 | 23 | 26.5
5 | 23.3 | 26.8
6 | 23.4 | 26.9
7 | 23.6 | 27.1
8 | 23.8 | 27.3
9 | 24.5 | 28
10 | 27.5 | 31
11 | 29.5 | 33
12 | 31.5 | 35
13 | 35.45 | 38.95
14 | 37 | 40.5
15 | 36.9 | 40.4
16 | 36.5 | 40
17 | 36.1 | 39.6
18 | 35.5 | 39
19 | 34.85 | 38.35
20 | 34.2 | 37.7
21 | 33.45 | 36.95
22 | 32.7 | 36.2
23 | 32.05 | 35.55
24 | 31.6 | 35.1
25 | 31.05 | 34.55
26 | 30.7 | 34.2
27 | 30.15 | 33.65
28 | 29.75 | 33.25
29 | 29.25 | 32.75
30 | 28.65 | 32.15
31 | 28.15 | 31.65
32 | 27.8 | 31.3
33 | 27.5 | 31
34 | 27.15 | 30.65
35 | 26.8 | 30.3
36 | 26.55 | 30.05
37 | 26.2 | 29.7
38 | 25.8 | 29.3
39 | 25.48 | 28.98
40 | 25.16 | 28.66
41 | 24.85 | 28.35
42 | 24.53 | 28.03
43 | 24.22 | 27.72
44 | 23.91 | 27.41
45 | 23.6 | 27.1
46 | 23.35 | 26.85
47 | 23.1 | 26.6
48 | 22.9 | 26.4
49 | 22.85 | 26.35
50 | 22.8 | 26.3
51
52
53
54
55
56
57
58
59
60
61
62
63
64
65
66
67
68
69
70
71
72

## Тепловыделение смеси-термос 2
ОПРЕДЕЛЕНИЕ ТЕПЛОВЫДЕЛЕНИЯ СМЕСИ НА ОСНОВЕ МИНЕРАЛЬНЫХ ВЯЖУЩИХ ВЕЩЕСТВ
в соответствии с методикой ГОСТ 4798-71, изложенной в книге Бутт Ю.М., Тимашев В.В.
Практикум по химической технологии вяжущих материалов
1) Определение константы теплоотдачи термоса (при воздушном термостатировании окружающего воздуха)
(ввести исходные данные в желтые ячейки)
[7 empty] | сосуд №2 | [7 empty] | сосуд №2
Вес сосуда Дюара, г | [5 empty] | - | 100.45 |  |  | Теплоемкость калориметра, С |  |  |  | - | 44.504
Вес ППС пробки, г | [5 empty] | - | 1.35 |  |  | Константа теплоотдачи калориметра, Qк |  |  |  | - | 9.0318
Вес ППС оболочки, г | [5 empty] | - | 95
Вес ПВХ сосуда для цементного теста, г | [5 empty] | - | 29.69
Вес воды в сосуде Дюара, г | [5 empty] | - | 61.24
Температура окруж.среды через 3 час, оС | [5 empty] | - | 23
Температура окруж.среды через 44 час, оС | [5 empty] | - | 23
Температура в сосуде Дюара через 3 ч, оС | [5 empty] | - | 39.55
Температура в сосуде Дюара через 44 ч, оС | [5 empty] | - | 23.5
Примечание: влияние термометра на теплоемкость не учитывалось.
2) Определение тепловыделения вяжущих веществ
Исходные данные (ввести в желтые ячейки):
Номер образца
[7 empty] | 2 | 4 | 6 | 8 | 10 | 12
Вес смеси вместе с сосудом для смеси, г | [6 empty] | Номер образца 2: 153.09
Вес сосуда для смеси, г | [6 empty] | Номер образца 2: 32.63
Вес смеси в сосуде, г | [6 empty] | Номер образца 2: 120.46
Отношение "заполнитель/цемент" | [6 empty] | Номер образца 2: 0
Ж/Т (по массе !) | [6 empty] | Номер образца 2: 0.26
Вес жидкости в смеси, г | [6 empty] | Номер образца 2: 24.8568
Вес твердых веществ в смеси, г | [6 empty] | Номер образца 2: 95.6032
Вес цемента в смеси, г | [6 empty] | Номер образца 2: 95.6032
Вес заполнителя в смеси, г | [6 empty] | Номер образца 2: 0
Теплоемкость калориметра с тестом, Ср | [6 empty] | Номер образца 2: 88.4814
Примечание: 1) Ж/Т - отношение всей жидкости в смеси ко всем твердым составляющим в смеси по массе
2) Все твердые вещества (цемент, песок и пр.) приняты с коэф. как для цемента - 0,2, все жидкие с коэф. как для воды - 1,0.
3) Заполнитель - песок
Внимание! Введите значения температурных кривых в таблицу в листе "Температура-термос 2" и вернитесь снова на этот лист.
Краткое описание состава
Тепловыделение вычисляется отдельно для каждого образца | [6 empty] | Номер образца 8: 2; Номер образца 10: шлак + мс + Na3PO4
Образец | 2 | (ввести чётный номер образца - 2,4,6,8,10,12) |  |  |  |  | Номер образца 8: 4; Номер образца 10: шлак + мс + NaCl
Количество смеси, г - | [6 empty] | Номер образца 4: 120.46; Номер образца 8: 6
Колчество цемента в смеси, г - | [6 empty] | Номер образца 4: 95.6032; Номер образца 8: 8
Теплоемкость калориметра с тестом (Ст) для данного образца - | [6 empty] | Номер образца 4: 88.4814; Номер образца 8: 10
12
Время, ч | t экзо-термии, oC |  | Тепловыделение |  | Скорость тепловы-деления, Дж/г час | [12 empty] | Приращение toC сверх 20оС | Общая F через указанное время | Теплота, кал
|  |  | Кал/г | Дж/г | [15 empty] | накопленная | потерянная | общая
0 | 20 |  | 0 | 0 | 0 | [10 empty] | 20оС - условный ноль | 0 | 0 | 0 | 0 | 0 | -
1 | 21 |  | 0.80951 | 0.19335 | 0.19335 | [11 empty] | 1 | 1 | 1 | 88.4814 | 9.0318 | 97.5133
2 | 22.05 |  | 2.394 | 0.5718 | 0.37845 | [11 empty] | 2 | 2.05 | 3.05 | 269.8683 | 18.5153 | 288.3836
3 | 22.7 |  | 4.426 | 1.0571 | 0.48533 | [11 empty] | 3 | 2.7 | 5.75 | 508.7682 | 24.386 | 533.1541
4 | 23.1 |  | 6.733 | 1.6082 | 0.55103 | [11 empty] | 4 | 3.1 | 8.85 | 783.0606 | 27.9987 | 811.0593
5 | 23.3 |  | 9.172 | 2.1907 | 0.58253 | [11 empty] | 5 | 3.3 | 12.15 | 1075.0493 | 29.8051 | 1104.8543
6 | 23.25 |  | 11.5554 | 2.76 | 0.56928 | [11 empty] | 6 | 3.25 | 15.4 | 1362.6139 | 29.3535 | 1391.9674
7 | 23.2 |  | 13.9022 | 3.3205 | 0.56051 | [11 empty] | 7 | 3.2 | 18.6 | 1645.7544 | 28.9019 | 1674.6563
8 | 23.2 |  | 16.2527 | 3.8819 | 0.56141 | [11 empty] | 8 | 3.2 | 21.8 | 1928.895 | 28.9019 | 1957.7969
9 | 23.2 |  | 18.6032 | 4.4433 | 0.56141 | [11 empty] | 9 | 3.2 | 25 | 2212.0355 | 28.9019 | 2240.9374
10 | 23.2 |  | 20.9537 | 5.0047 | 0.56141 | [11 empty] | 10 | 3.2 | 28.2 | 2495.1761 | 28.9019 | 2524.078
11 | 23.2 |  | 23.3042 | 5.5661 | 0.56141 | [11 empty] | 11 | 3.2 | 31.4 | 2778.3166 | 28.9019 | 2807.2185
12 | 23.3 |  | 25.7356 | 6.1468 | 0.58074 | [11 empty] | 12 | 3.3 | 34.7 | 3070.3053 | 29.8051 | 3100.1104
13 | 23.4 |  | 28.2405 | 6.7451 | 0.59828 | [11 empty] | 13 | 3.4 | 38.1 | 3371.1421 | 30.7083 | 3401.8504
14 | 23.7 |  | 30.9808 | 7.3996 | 0.6545 | [11 empty] | 14 | 3.7 | 41.8 | 3698.5234 | 33.4178 | 3731.9412
15 | 24 |  | 33.9414 | 8.1068 | 0.70713 | [11 empty] | 15 | 4 | 45.8 | 4052.4491 | 36.1274 | 4088.5764
16 | 24.6 |  | 37.3652 | 8.9245 | 0.81777 | [11 empty] | 16 | 4.6 | 50.4 | 4459.4636 | 41.5465 | 4501.0101
17 | 25.625 |  | 41.5738 | 9.9297 | 1.0052 | [11 empty] | 17 | 5.625 | 56.025 | 4957.1716 | 50.8041 | 5007.9757
18 | 26.7 |  | 46.5757 | 11.1244 | 1.1947 | [11 empty] | 18 | 6.7 | 62.725 | 5549.9971 | 60.5134 | 5610.5104
19 | 28.25 |  | 52.7518 | 12.5996 | 1.4751 | [11 empty] | 19 | 8.25 | 70.975 | 6279.9688 | 74.5127 | 6354.4815
20 | 29.8 |  | 60.0664 | 14.3466 | 1.7471 | [11 empty] | 20 | 9.8 | 80.775 | 7147.0867 | 88.5121 | 7235.5988
21 | 31.1 |  | 68.3172 | 16.3173 | 1.9707 | [11 empty] | 21 | 11.1 | 91.875 | 8129.2305 | 100.2535 | 8229.484
22 | 31.3 |  | 76.6323 | 18.3033 | 1.986 | [11 empty] | 22 | 11.3 | 103.175 | 9129.0705 | 102.0598 | 9231.1304
23 | 31.1 |  | 84.7706 | 20.2471 | 1.9438 | [11 empty] | 23 | 11.1 | 114.275 | 10111.2143 | 100.2535 | 10211.4678
24 | 30.8 |  | 92.681 | 22.1365 | 1.8894 | [11 empty] | 24 | 10.8 | 125.075 | 11066.8136 | 97.5439 | 11164.3576
25 | 30.25 |  | 100.1687 | 23.9249 | 1.7884 | [11 empty] | 25 | 10.25 | 135.325 | 11973.7482 | 92.5764 | 12066.3246
26 | 29.95 |  | 107.4548 | 25.6651 | 1.7402 | [11 empty] | 26 | 9.95 | 145.275 | 12854.1383 | 89.8668 | 12944.0052
27 | 29.4 |  | 114.3181 | 27.3044 | 1.6393 | [11 empty] | 27 | 9.4 | 154.675 | 13685.8637 | 84.8993 | 13770.763
28 | 28.9 |  | 120.818 | 28.8569 | 1.5525 | [11 empty] | 28 | 8.9 | 163.575 | 14473.3483 | 80.3834 | 14553.7317
29 | 28.4 |  | 126.9505 | 30.3216 | 1.4647 | [11 empty] | 29 | 8.4 | 171.975 | 15216.5923 | 75.8675 | 15292.4597
30 | 27.8 |  | 132.6349 | 31.6793 | 1.3577 | [11 empty] | 30 | 7.8 | 179.775 | 15906.7473 | 70.4484 | 15977.1957
31 | 27.2 |  | 137.8785 | 32.9317 | 1.2524 | [11 empty] | 31 | 7.2 | 186.975 | 16543.8136 | 65.0293 | 16608.8428
32 | 26.75 |  | 142.8028 | 34.1079 | 1.1762 | [11 empty] | 32 | 6.75 | 193.725 | 17141.0632 | 60.9649 | 17202.0281
33 | 26.35 |  | 147.4371 | 35.2147 | 1.1069 | [11 empty] | 33 | 6.35 | 200.075 | 17702.9202 | 57.3522 | 17760.2724
34 | 25.9 |  | 151.7371 | 36.2418 | 1.027 | [11 empty] | 34 | 5.9 | 205.975 | 18224.9605 | 53.2879 | 18278.2484
35 | 25.5 |  | 155.747 | 37.1995 | 0.95775 | [11 empty] | 35 | 5.5 | 211.475 | 18711.6084 | 49.6751 | 18761.2835
36 | 25.2 |  | 159.5441 | 38.1064 | 0.90691 | [11 empty] | 36 | 5.2 | 216.675 | 19171.7117 | 46.9656 | 19218.6773
37 | 24.85 |  | 163.0803 | 38.9511 | 0.84461 | [11 empty] | 37 | 4.85 | 221.525 | 19600.8466 | 43.8044 | 19644.6511
38 | 24.5 |  | 166.3594 | 39.7343 | 0.78321 | [11 empty] | 38 | 4.5 | 226.025 | 19999.013 | 40.6433 | 20039.6563
39 | 24.18 |  | 169.4058 | 40.4619 | 0.72761 | [11 empty] | 39 | 4.18 | 230.205 | 20368.8654 | 37.7531 | 20406.6185
40 | 23.86 |  | 172.2171 | 41.1333 | 0.67147 | [11 empty] | 40 | 3.86 | 234.065 | 20710.4036 | 34.8629 | 20745.2666
41 | 23.55 |  | 174.8014 | 41.7506 | 0.61726 | [11 empty] | 41 | 3.55 | 237.615 | 21024.5127 | 32.063 | 21056.5757
42 | 23.23 |  | 177.1499 | 42.3115 | 0.56094 | [11 empty] | 42 | 3.23 | 240.845 | 21310.3077 | 29.1729 | 21339.4805
43 | 22.92 |  | 179.2715 | 42.8183 | 0.50673 | [11 empty] | 43 | 2.92 | 243.765 | 21568.6734 | 26.373 | 21595.0464
44 | 22.61 |  | 181.1654 | 43.2706 | 0.45235 | [11 empty] | 44 | 2.61 | 246.375 | 21799.6099 | 23.5731 | 21823.183
45 | 22.3 |  | 182.8316 | 43.6686 | 0.39796 | [11 empty] | 45 | 2.3 | 248.675 | 22003.1172 | 20.7732 | 22023.8904
46 | 22 |  | 184.2781 | 44.0141 | 0.34551 | [11 empty] | 46 | 2 | 250.675 | 22180.08 | 18.0637 | 22198.1437
47 | 21.82 |  | 185.6015 | 44.3302 | 0.31608 | [11 empty] | 47 | 1.82 | 252.495 | 22341.1162 | 16.438 | 22357.5542
48 | 21.65 |  | 186.8007 | 44.6166 | 0.28643 | [11 empty] | 48 | 1.65 | 254.145 | 22487.1106 | 14.9025 | 22502.0131
49 | 21.6 |  | 187.9722 | 44.8964 | 0.27981 | [11 empty] | 49 | 1.6 | 255.745 | 22628.6808 | 14.451 | 22643.1318
50 |  |  | #VALUE! | #VALUE! | #VALUE! | [11 empty] | 50 | #VALUE! | #VALUE! | #VALUE! | #VALUE! | #VALUE!
51 |  |  | #VALUE! | #VALUE! | #VALUE! | [11 empty] | 51 | #VALUE! | #VALUE! | #VALUE! | #VALUE! | #VALUE!
52 |  |  | #VALUE! | #VALUE! | #VALUE! | [11 empty] | 52 | #VALUE! | #VALUE! | #VALUE! | #VALUE! | #VALUE!
53 |  |  | #VALUE! | #VALUE! | #VALUE! | [11 empty] | 53 | #VALUE! | #VALUE! | #VALUE! | #VALUE! | #VALUE!
54 |  |  | #VALUE! | #VALUE! | #VALUE! | [11 empty] | 54 | #VALUE! | #VALUE! | #VALUE! | #VALUE! | #VALUE!
55 |  |  | #VALUE! | #VALUE! | #VALUE! | [11 empty] | 55 | #VALUE! | #VALUE! | #VALUE! | #VALUE! | #VALUE!
56 |  |  | #VALUE! | #VALUE! | #VALUE! | [11 empty] | 56 | #VALUE! | #VALUE! | #VALUE! | #VALUE! | #VALUE!
57 |  |  | #VALUE! | #VALUE! | #VALUE! | [11 empty] | 57 | #VALUE! | #VALUE! | #VALUE! | #VALUE! | #VALUE!
58 |  |  | #VALUE! | #VALUE! | #VALUE! | [11 empty] | 58 | #VALUE! | #VALUE! | #VALUE! | #VALUE! | #VALUE!
59 |  |  | #VALUE! | #VALUE! | #VALUE! | [11 empty] | 59 | #VALUE! | #VALUE! | #VALUE! | #VALUE! | #VALUE!
60 |  |  | #VALUE! | #VALUE! | #VALUE! | [11 empty] | 60 | #VALUE! | #VALUE! | #VALUE! | #VALUE! | #VALUE!
61 |  |  | #VALUE! | #VALUE! | #VALUE! | [11 empty] | 61 | #VALUE! | #VALUE! | #VALUE! | #VALUE! | #VALUE!
62 |  |  | #VALUE! | #VALUE! | #VALUE! | [11 empty] | 62 | #VALUE! | #VALUE! | #VALUE! | #VALUE! | #VALUE!
63 |  |  | #VALUE! | #VALUE! | #VALUE! | [11 empty] | 63 | #VALUE! | #VALUE! | #VALUE! | #VALUE! | #VALUE!
64 |  |  | #VALUE! | #VALUE! | #VALUE! | [11 empty] | 64 | #VALUE! | #VALUE! | #VALUE! | #VALUE! | #VALUE!
65 |  |  | #VALUE! | #VALUE! | #VALUE! | [11 empty] | 65 | #VALUE! | #VALUE! | #VALUE! | #VALUE! | #VALUE!
66 |  |  | #VALUE! | #VALUE! | #VALUE! | [11 empty] | 66 | #VALUE! | #VALUE! | #VALUE! | #VALUE! | #VALUE!
67 |  |  | #VALUE! | #VALUE! | #VALUE! | [11 empty] | 67 | #VALUE! | #VALUE! | #VALUE! | #VALUE! | #VALUE!
68 |  |  | #VALUE! | #VALUE! | #VALUE! | [11 empty] | 68 | #VALUE! | #VALUE! | #VALUE! | #VALUE! | #VALUE!
69 |  |  | #VALUE! | #VALUE! | #VALUE! | [11 empty] | 69 | #VALUE! | #VALUE! | #VALUE! | #VALUE! | #VALUE!
70 |  |  | #VALUE! | #VALUE! | #VALUE! | [11 empty] | 70 | #VALUE! | #VALUE! | #VALUE! | #VALUE! | #VALUE!
71 |  |  | #VALUE! | #VALUE! | #VALUE! | [11 empty] | 71 | #VALUE! | #VALUE! | #VALUE! | #VALUE! | #VALUE!
72 |  |  | #VALUE! | #VALUE! | #VALUE! | [11 empty] | 72 | #VALUE! | #VALUE! | #VALUE! | #VALUE! | #VALUE!
Рисунок 1 - Схема установки для определения теплоты гидратации цемента термосным методом
1 - сосуд Дюара; 2 - сосуд для цементного теста или раствора; 3 - цементное тесто или цементно-песчаный раствор; 4 - теплоизоляция; 5 - пробка;
6 - термометр Бекмана; 7 - замкнутый объем (термостат) с термостабилизированной температурой окружающей среды
Используемая в методике расчета единица тепла - Джоуль.
t - Constant = 20oC
7
1
3
4
6
5
2
Площадь (F), в даном случае - это показатель приращения температуры за данный промежуток времени (х).
Общая F - это сумма частных F за данный промежуток времени.

## Температура-термос-2
Введите данные температуры в желтые ячейки
Время, ч | toC, образцы №
| 2 |  | 4 | 6 | 8 | 10 | 12
| шлак + мс + Na3PO4 |  | шлак + мс + NaCl
0 | 20 | 23.5 | 20 | 20 | 20 | 20 | 20
1 | 21 | 24.5
2 | 22.05 | 25.55
3 | 22.7 | 26.2
4 | 23.1 | 26.6
5 | 23.3 | 26.8
6 | 23.25 | 26.75
7 | 23.2 | 26.7
8 | 23.2 | 26.7
9 | 23.2 | 26.7
10 | 23.2 | 26.7
11 | 23.2 | 26.7
12 | 23.3 | 26.8
13 | 23.4 | 26.9
14 | 23.7 | 27.2
15 | 24 | 27.5
16 | 24.6 | 28.1
17 | 25.625 | 29.125
18 | 26.7 | 30.2
19 | 28.25 | 31.75
20 | 29.8 | 33.3
21 | 31.1 | 34.6
22 | 31.3 | 34.8
23 | 31.1 | 34.6
24 | 30.8 | 34.3
25 | 30.25 | 33.75
26 | 29.95 | 33.45
27 | 29.4 | 32.9
28 | 28.9 | 32.4
29 | 28.4 | 31.9
30 | 27.8 | 31.3
31 | 27.2 | 30.7
32 | 26.75 | 30.25
33 | 26.35 | 29.85
34 | 25.9 | 29.4
35 | 25.5 | 29
36 | 25.2 | 28.7
37 | 24.85 | 28.35
38 | 24.5 | 28
39 | 24.18 | 27.68
40 | 23.86 | 27.36
41 | 23.55 | 27.05
42 | 23.23 | 26.73
43 | 22.92 | 26.42
44 | 22.61 | 26.11
45 | 22.3 | 25.8
46 | 22 | 25.5
47 | 21.82 | 25.32
48 | 21.65 | 25.15
49 | 21.6 | 25.1
50
51
52
53
54
55
56
57
58
59
60
61
62
63
64
65
66
67
68
69
70
71
72

## Вспомогательный
ПРИБЛИЗИТЕЛЬНОЕ ОПРЕДЕЛЕНИЕ ТЕПЛОЕМКОСТИ МАТЕРИАЛА В ЗАВИСИМОСТИ ОТ ЕГО ПЛОТНОСТИ
|  | пробка | стекло | сталь | ртуть | ППСобыч. | ППСэкструд.
плотность, кг/л |  | 0.363 | 2.63 | 7.3 | 13.55 | 25…35 | 25…35 | в куске, зерне, но не насыпная
теплоемкость, кал/г |  | 0.45 | 0.2 | 0.11 | 0.03 | 0.289 | 0.346
[6 empty] | Плотность в кг/л (ввести) |  | 0.025 |  | ППСэкструд, р=25…35, теплоемк.- 1,42…1,45 кДж/кг С
[6 empty] | Теплоемкость |  | 0.74419 |  | ППСобычн, р=25…35, теплоемк.- 1,21 кДж/кг С
Объем материала трубки ПВХ-2 тарир.
равен 21,359 см куб.
Вес трубки с пробкой - 33,22 г
Вес трубки без пробки - 31,55 г
Плотность ПВХ - 31,55/210,359=1,477 г/см куб
y = -0,1135Ln(x) + 0,3255
R2 = 0,9962
Пенопласт - р=0,0185 г/см3, теплоемкость - 0,78
ПВХ - р=1,477 г/см3, теплоемкость 0,28
NaNO3 - р=2,26 г/см3, теплоемкость 0,23
NaOH - р=2,13 г/см3, теплоемкость 0,24
Смолы - р=1,35 г/см3, теплоемкость 0,29
Для ЖРО принимаем усредненную - 0,25
ПОТЕРЯ ТЕМПЕРАТУРЫ ТЕРМОСАМИ
4.01.2003-6.01.2003
Время | Экспери-мент 1 | Эксперимент 2 |  | Темпер.
| Терм.1* | Терм.1М | Терм.2М | воздуха
0 | 42 | 42.2 | 43.05 | 23.5
1 | 40.4 | 40.3 | 39.9 | 23.5
2 | 39 | 38.7 | 37.95 | 23.5
3 | 37.5 | 37.6 | 36.3 | 22.9
4 | 36.5 | 36.5 | 34.8 | 22.3
5 | 35.5 | 35.5 | 33.4 | 22
6 | 34.1 | 34.47 | 32.16 | 22
7 | 33 | 33.51 | 30.97 | 22
8 | 31.97 | 32.61 | 29.93 | 22.1
9 | 31 | 31.92 | 29.04 | 22.1
10 | 30.2 | 31.13 | 28.2 | 22
11 | 29.46 | 30.54 | 27.45 | 22
12 | 28.68 | 30 | 26.9 | 22
13 | 28 | 29.5 | 26.4 | 22.1
14 | 27.4 | 28.92 | 25.9 | 22.2
15 | 26.88 | 28.49 | 25.5 | 22.3 |  | y = 0,0007x2 - 0,0994x + 23,219 t = f(времени)
16 | 26.4 | 28.09 | 25.1 | 22.5 |  | R2 = 0,6866 - полином. апроксимация для воздуха
17 | 25.93 | 27.65 | 24.79 | 23
18 | 25.5 | 27.3 | 24.5 | 23.2 |  | Время, час |  | 44
19 | 25.1 | 27.07 | 24.33 | 23.5 |  | Температура, оС |  | 20.2006
20 | 24.66 | 26.81 | 24.2 | 22.1
21 | 24.3 | 26.54 | 24.04 | 21.8 |  | Таким образом, средняя расчетная температура
22 | 24 | 26.25 | 23.81 | 21 |  | воздуха через 3 час - 22,9оС , через 44 час - 20,2оС.
23 | 23.6 | 26 | 23.7 | 21
24 | 23.3 | 25.6 | 23.31 | 19.8 |  | Термос 1
25 | 23 | 25.29 | 23.09 | 20.2 |  | Разница через 3 час: 37,60 - 22,9 = 14,7оС
26 | 22.8 | 25 | 22.8 | 21 |  | Разница через 44 час: 21,85 - 20,2 = 1,65оС
27 | 22.5 | 24.8 | 22.68 | 20.5
28 | 22.17 | 24.5 | 22.45 | 20 |  | Термос 2
29 | 21.91 | 24.26 | 22.3 | 20.6 |  | Разница через 3 час: 36,3 - 22,9 = 13,4оС
30 | 21.68 | 24.06 | 22.15 | 20.5 |  | Разница через 44 час: 20,79 - 20,2 = 0,59оС
31 | 21.48 | 23.84 | 22 | 20.5
32 | 21.31 | 23.64 | 21.84 | 20.5 |  | Вес сосуда ПВХ-1 - 34,3 г
33 | 21.18 | 23.45 | 21.67 | 20.5 |  | Вес воды в сосуде ПВХ-1 - 67,5 г
34 | 21 | 23.22 | 21.55 | 20.5
35 | 20.91 | 23.02 | 21.44 | 20.5 |  | Вес сосуда ПВХ-1 - 33,22 г
36 | 20.82 | 22.85 | 21.36 | 20.5 |  | Вес воды в сосуде ПВХ-1 - 70,3 г
37 | 20.69 | 22.71 | 21.24 | 20.5
38 | 20.57 | 22.6 | 21.16 | 20.5 |  | Теплоемкость калориметров с вышеприведенными ПВХ:
39 | 20.47 | 22.4 | 21.07 | 20.5 |  | С(1) - 19,87 кал/град |  | С(2) = 19,65 кал/град
40 | 20.37 | 22.3 | 21 | 20.6
41 | 20.27 | 22.17 | 20.95 | 20.7 |  | Теплооотдача калориметров с вышеприведенными ПВХ:
42 | 20.17 | 22.05 | 20.9 | 21 |  | Q(1) = 4,66 кал/час град |  | Q(2) = 6,86 кал/час град
43 | 20.1 | 21.95 | 20.85 | 19.5
44 | 20.05 | 21.85 | 20.79 | 20.2
45 | 20
46 | 20
47 | 20
48 | 20
* - термос 1 до реконструкции,
терм.1М и терм.2М - в новой пеностирольной оболочке
13…15.02.2020
Время | Отсчет | Термос 1 | Термос 2 | Темп.возд. |  |  |  | Термос 1 | Термос 2
21-00 | 0 | 49.1 | 49.7 | 24 | 13.02.2020 |  | ПВХ, г | 35.13 | 34.82
22-00 | 1 | 46 | 44.5 | 23 |  |  | ПВХ + вода, г | 98.26 | 96.06
23-00 | 2 | 43.6 | 41.66 | 22.9 |  |  | Вода, г | 63.13 | 61.24
24-00 | 3 | 42.1 | 39.55 | 23.1 |  |  | Для герметизации сосудов использованы
1-00 | 4 | 40.84 | 37.7 | 23.1 | 14.02.2020 |  | презервативы.
2-00 | 5 | 39.63 | 36.1 | 23
3-00 | 6 | 38.5 | 34.63 | 22.9
4-00 | 7 | 37.33 | 33.35 | 23
5-00 | 8 | 36.45 | 32.2 | 23.1
6-00 | 9 | 35.55 | 31.2 | 23
7-00 | 10 | 34.71 | 30.3 | 23.1
8-00 | 11 | 34 | 29.5 | 23.4
9-00 | 12 | 33.25 | 28.8 | 23.2
10-00 | 13 | 32.55 | 28.2 | 23.5
11-00 | 14 | 32 | 27.65 | 23.2
12-00 | 15 | 31.4 | 27.2 | 23
13-00 | 16 | 30.85 | 26.7 | 23
14-00 | 17 | 30.35 | 26.3 | 23.5
15-00 | 18 | 29.9 | 25.95 | 23.7
16-00 | 19 | 29.5 | 25.66 | 24
17-00 | 20 | 29.1 | 25.41 | 23.5
18-00 | 21 | 28.75 | 25.2 | 23.1
19-00 | 22 | 28.4 | 25 | 23
20-00 | 23 | 28.1 | 24.75 | 23
21-00 | 24 | 27.76 | 24.53 | 22.9
22-00 | 25 | 27.43 | 24.32 | 22.7
23-00 | 26 | 27.1 | 24.1 | 22.9
24-00 | 27 | 26.8 | 23.91 | 23.3
1-00 | 28 | 26.6 | 23.85 | 23.3 | 15.02.2020
2-00 | 29 | 26.4 | 23.75 | 22.9
3-00 | 30 | 26.2 | 23.65 | 23.1
4-00 | 31 | 26.04 | 23.57 | 23 |  | Теплоемкость калориметров с вышеприведенными ПВХ:
5-00 | 32 | 25.88 | 23.51 | 23 |  | С(1) - 19,87 кал/град |  | С(2) = 19,65 кал/град
6-00 | 33 | 25.72 | 23.43 | 22.9
7-00 | 34 | 25.57 | 23.36 | 22.8 |  | Теплооотдача калориметров с вышеприведенными ПВХ:
8-00 | 35 | 25.41 | 23.29 | 22.7 |  | Q(1) = 4,66 кал/час град |  | Q(2) = 6,86 кал/час град
9-00 | 36 | 25.25 | 23.22 | 22.6
10-00 | 37 | 25.1 | 23.15 | 22.4 |  | Настройки программ:
11-00 | 38 | 24.85 | 23.01 | 22.8 |  |  |  | Термос 1 | Термос 2 | С
12-00 | 39 | 24.6 | 22.88 | 22.9 |  | Термос, г |  | 99.13 | 100.5
13-00 | 40 | 24.36 | 22.75 | 23 |  | Пробка ППС, г |  | 1.63 | 1.4 | 0.286
14-00 | 41 | 24.3 | 22.71 | 22.8 |  | Оболочка ППС, г |  | 100 | 100 | 0.286
15-00 | 42 | 24.2 | 22.75 | 22.8 |  | Сосуд ПВХ, г |  | 29.42 | 29.69 | 0.239
16-00 | 43 | 24.1 | 22.73 | 22.3 |  | Вода |  | 63.13 | 61.2
17-00 | 44 | 24 | 22.7 | 23 |  | t воздуха через 3 час |  | 23 | 23
[6 empty] | t воздуха через 44 час |  | 23 | 23
[6 empty] | t воды через 3 час |  | 42.1 | 39.55
[6 empty] | t воды через 44 час |  | 24 | 23.5
1М
1
2М
воздуха
аппрокс.воздуха

## Аппрокимации и прочее
SS + вода
| 18 | 20 | 22 | 24 | 26 | 28 | 30 | 32 | 34 | 36 | 38 | 39.75 | 42 | 44 | 46 | 48 |  | 48
| 35.3 | 33.99 | 33.04 | 32.05 | 31.06 | 30.29 | 29.51 | 28.88 | 28.24 | 27.64 | 27.15 | 26.83 | 26.45 | 26.2 | 25.95 | 25.78 |  | 25.8038
SS + бикарбонат (2%) + вода
| 18 | 20 | 22 | 24 | 26 | 28 | 30 | 32 | 34 | 36 | 38 | 40 | 42 | 44 | 46 | 48 |  | 48
| 29.8 | 29.08 | 28.49 | 27.95 | 27.43 | 27 | 26.55 | 26.15 | 25.86 | 25.6 | 25.32 | 25.17 | 25.02 | 24.89 | 24.85 | 24.77 |  | 24.7438
SS + вода (повтор) - состав №3 террмос 1
| 10 | 12 | 14 | 16 | 18 | 21 | 22 | 24 | 26 | 28 | 30 | 32 | 34 | 36 | 38 | 40 | 42 | 44 | 46 | 48 |  | 48
| 39.6 | 38.2 | 36.8 | 35.5 | 34.51 | 32.8 | 32.31 | 31.38 | 30.5 | 29.84 | 29.16 | 28.4 | 27.84 | 27.35 | 27 | 26.7 | 26.4 | 26.15 | 25.88 | 25.66 |  | 26.1376
SS + вода (повтор) - состав №5 террмос 1
|  | 14 | 15 | 16 | 17 | 18 | 19 | 20 | 21 | 22 | 23 | 24 | 25 | 26 | [7 empty] | 26
|  | 44.5 | 43.13 | 41.97 | 40.77 | 39.66 | 38.7 | 37.79 | 36.83 | 36 | 35.29 | 34.52 | 33.89 | 33.25 | [7 empty] | 33.2974
| SS + бикарбонат (2%) + вода (повтор 2) | 20: Состав №4, термос 2
| 24 | 25 | 26 | 27 | 28 | 29 | 30 | 31 | 32 | 33 | 34 | 35 | 36 | 37 | 38 | 39 | 40 | 41 | 42 | 43 | 44 | 45 | 46 | 47 | 48 | 51 | 54
| 27.7 | 27.47 | 27.26 | 26.96 | 26.8 | 26.59 | 26.4 | 26.21 | 26.09 | 25.96 | 25.8 | 25.63 | 25.5 | 25.4 | 25.36 | 25.25 | 25.18 | 25.1 | 25.04 | 24.95 | 24.9 | 24.88 | 24.87 | 24.86 | 24.85 | 24.8 | 24.75
42
23.0174
|  |  |  | 0 | 15 | 30 | 45 | 60 | 75 | 90 | 105 | 120 | 135 | 150 | 165 | 180 | 240 | 300 | 360
|  |  | шлак SS + вода | 0 | 41.7 | 44.2 | 44.2 | 43.6 | 43.1 | 42.4 | 42 | 41 | 40.4 | 40.2 | 39.7 | 39.7 | 41.2 | 44 | 41.7 | термос 1
|  |  | шлак SS + би(2%) + вода | 0 | 26.3 | 27.65 | 28 | 29.6 | 32 | 36 | 39.8 | 43 | 44 | 43.8 | 45 | 47.3 | 54.2 | 58 | 58.4 | термос 2
|  |  |  | 0 | 10 | 20 | 30 | 40 | 50 | 60 | 75 | 90 | 105 | 120 | 135 | 150 | 165 | 180 | 240 | 300 | 360
|  |  | шлак SS + вода | 0 | 41.7 | 44 | 44.2 | 44.2 | 44.2 | 43.6 | 43.1 | 42.4 | 42 | 41 | 40.4 | 40.2 | 39.7 | 39.7 | 41.2 | 44 | 41.7 | термос 1
|  |  | шлак SS + би(2%) + вода | 0 | 25 | 27 | 27.65 | 27.8 | 28 | 29.6 | 32 | 36 | 39.8 | 43 | 44 | 43.8 | 45 | 47.3 | 54.2 | 58 | 58.4 | термос 2
SS + би(2%) + NaCl(1%) + вода Состав №7
| 13 | 14 | 15 | 16 | 17 | 18 | 19 | 20 | 21 | 22 | 23 | 24 | 25 | 26 | 27 | 28 | 29 | 30 | 31 | 32 | 33 | 34 | 35 | 36 | 37 | 38 | 39 | 40 | 41 | 42 | 43 | 44 | 45 | 46 | 47 | 48
| 50.1 | 48.5 | 46.6 | 44.9 | 43 | 41.5 | 40.25 | 39.1 | 38 | 37 | 36.25 | 35.46 | 34.79 | 34.23 | 33.62 | 33.1 | 32.6 | 32.1 | 31.7 | 31.3 | 30.95 | 30.5 | 30.06 | 29.75 | 29.3 | 29 | 28.6 | 28.4 | 28 | 27.8 | 27.5 | 27.3 | 27 | 26.9 | 26.75 | 26.5 | 26.25
SS + NaCl(1%) + вода Состав №6
| 13 | 14 | 15 | 16 | 17 | 18 | 19 | 20 | 21 | 22 | 23 | 24 | 25 | 26 | 27 | 28 | 29 | 30 | 31 | 32 | 33 | 34 | 35 | 36 | 37 | 38 | 39 | 40 | 41 | 42 | 43 | 44 | 45 | 46 | 47 | 48
| 33.2 | 32.22 | 31.15 | 30.25 | 29.5 | 28.89 | 28.4 | 27.85 | 27.5 | 27.09 | 26.76 | 26.5 | 26.29 | 26.1 | 25.92 | 25.75 | 25.6 | 25.5 | 25.38 | 25.29 | 25.19 | 25.11 | 25.05 | 25 | 24.95 | 24.9 | 24.85 | 24.8 | 24.75 | 24.72 | 24.7 | 24.68 | 24.65 | 24.63 | 24.6 | 24.58 | 24.56
|  | 10 | 11 | 12 | 13 | 14 | 15 | 16 | 17 | 18 | 19 | 20 | 21 | 22 | 23 | 24 | 25 | 26 | 27 | 28 | 29 | 30 | 31 | 32 | 33 | 34 | 35 | 36 | 37 | 38 | 39 | 40 | 41 | 42 | 43 | 44 | 45 | 46 | 47 | 48
8 |  | 35 | 33.7 | 32.6 | 31.6 | 30.6 | 29.8 | 29 | 28.4 | 27.8 | 27.3 | 26.85 | 26.45 | 26.1 | 25.85 | 25.693 | 25.56 | 25.43 | 25.31 | 25.2 | 25.105 | 25.03 | 24.96 | 24.89 | 24.82 | 24.76 | 24.7 | 24.65 | 24.6 | 24.55 | 24.51 | 24.465 | 24.42 | 24.38 | 24.34 | 24.3 | 24.26 | 24.225 | 24.2 | 24.175 | 24.16
9 |  | 49.5 | 47.5 | 45.8 | 44.3 | 42.8 | 41.3 | 40 | 38.8 | 37.5 | 36.6 | 35.75 | 34.9 | 34.25 | 33.6 | 33 | 32.5 | 32 | 31.55 | 31.09 | 30.65 | 30.22 | 29.85 | 29.5 | 29.18 | 28.85 | 28.55 | 28.25 | 28 | 27.77 | 27.58 | 27.39 | 27.21 | 27.05 | 26.9 | 26.74 | 26.6 | 26.49 | 26.4 | 26.31
| 0 | 10: 24; 29: 12; 30: 45.6
| 1 | 10: 42.5; 29: 13; 30: 42.8
| 2 | 10: 57.1; 29: 14; 30: 40.55
| 3 | 10: 70.03; 29: 15; 30: 38.5
| 4 | 10: 72; 29: 16; 30: 36.9
| 5 | 10: 69; 29: 17; 30: 35.4
| 6 | 10: 65.7; 29: 18; 30: 34
| 7 | 10: 62.5; 29: 19; 30: 32.8
| 8 | 10: 59.25; 29: 20; 30: 31.67
| 9 | 10: 56.5; 29: 21; 30: 30.6
| 10 | 10: 53.9; 29: 22; 30: 29.8
| 11 | 10: 51.6; 29: 23; 30: 29
| 12 | 10: 49.5; 29: 24; 30: 28.25
| 13 | 10: 47.5; 29: 25; 30: 27.6
| 14 | 10: 45.5
| 15 | 10: 44
| 16 | 10: 42.7
| 17 | 10: 41.25
| 18 | 10: 39.95
| 19 | 10: 38.5
| 20 | 10: 37.55
| 21 | 10: 36.6
| 22 | 10: 35.6
| 23 | 10: 34.8
| 24 | 10: 34
| 25 | 10: 33.25; 34: 1 |  |  | 2
| 26 | 10: 32.6; 33: 12; 34: 47.2 |  | 12 | 45.6
| 27 | 10: 32.1; 33: 13; 34: 45.4 |  | 13 | 42.8
| 28 | 10: 31.6; 33: 14; 34: 43.8 |  | 14 | 40.55
| 29 | 10: 31.17; 33: 15; 34: 42.25 |  | 15 | 38.5
| 30 | 10: 30.75; 33: 16; 34: 41 |  | 16 | 36.9
| 31 | 10: 30.5; 33: 17; 34: 39.75 |  | 17 | 35.4
| 32 | 10: 30; 33: 18; 34: 38.5 |  | 18 | 34
| 33 | 10: 29.8; 33: 19; 34: 37.3 |  | 19 | 32.8
| 34 | 10: 29.5; 33: 20; 34: 36.2 |  | 20 | 31.67
| 35 | 10: 29.3; 12: 12; 13: 47.2; 33: 21; 34: 35.25 |  | 21 | 30.6
| 36 | 10: 29; 12: 13; 13: 45.4; 33: 22; 34: 34.3 |  | 22 | 29.8
| 37 | 10: 28.85; 12: 14; 13: 43.8; 33: 23; 34: 33.45 |  | 23 | 29
| 38 | 10: 28.75; 12: 15; 13: 42.25; 33: 24; 34: 32.7 |  | 24 | 28.25
| 39 | 10: 28.55; 12: 16; 13: 41; 33: 25; 34: 31.9 |  | 25 | 27.6
| 40 | 10: 28.4; 12: 17; 13: 39.75; 33: 26; 34: 31.3 |  | 26 | 27.1
| 41 | 10: 28.3; 12: 18; 13: 38.5; 33: 27; 34: 30.75 |  | 27 | 26.73
| 42 | 10: 28.2; 12: 19; 13: 37.3; 33: 28; 34: 30.25 |  | 28 | 26.42
| 43 | 10: 28.1; 12: 20; 13: 36.2; 33: 29; 34: 29.8 |  | 29 | 26.2
| 44 | 10: 28; 12: 21; 13: 35.25; 33: 30; 34: 29.35 |  | 30 | 26
| 45 | 10: 27.95; 12: 22; 13: 34.3; 33: 31; 34: 29 |  | 31 | 25.83
| 46 | 10: 27.9; 12: 23; 13: 33.45; 33: 32; 34: 28.65 |  | 32 | 25.74
| 47 | 10: 27.85; 12: 24; 13: 32.7; 33: 33; 34: 28.4 |  | 33 | 25.6
| 48 | 10: 27.8; 12: 25; 13: 31.9; 33: 34; 34: 28.15 |  | 34 | 25.5
|  | 33: 35; 34: 27.9 |  | 35 | 25.45
|  | 33: 36; 34: 27.7 |  | 36 | 25.4
| 0 | 10: 24; 33: 37; 34: 27.55 |  | 37 | 25.35
| 1 | 10: 47.9; 33: 38; 34: 27.38 |  | 38 | 25.3
| 2 | 10: 45.6; 33: 39; 34: 27.2 |  | 39 | 25.26
| 3 | 10: 46.05; 33: 40; 34: 27.05 |  | 40 | 25.25
| 4 | 10: 46; 33: 41; 34: 26.9 |  | 41 | 25.24
| 5 | 10: 44.45; 33: 42; 34: 26.76 |  | 42 | 25.225
| 6 | 10: 42.7; 33: 43; 34: 26.65 |  | 43 | 25.2
| 7 | 10: 40.9; 33: 44; 34: 26.53 |  | 44 | 25.17
| 8 | 10: 39.05; 33: 45; 34: 26.45 |  | 45 | 25.15
| 9 | 10: 37.4; 33: 46; 34: 26.3 |  | 46 | 25.13
| 10 | 10: 35.9; 33: 47; 34: 26.2 |  | 47 | 25.11
| 11 | 10: 34.6; 33: 48; 34: 26.05 |  | 48 | 25.09
| 12 | 10: 33.4; 33: 49; 34: 26 |  | 49 | 25.07
| 13 | 10: 32.3
| 14 | 10: 31.45
| 15 | 10: 30.7
| 16 | 10: 30.1
| 17 | 10: 29.5
| 18 | 10: 28.87
| 19 | 10: 28.25
| 20 | 10: 27.77
| 21 | 10: 27.3
| 22 | 10: 26.8
| 23 | 10: 26.5
| 24 | 10: 26.1
| 25 | 10: 25.75
| 26 | 10: 25.45
| 27 | 10: 25.2
| 28 | 10: 25.05
| 29 | 10: 24.92
| 30 | 10: 24.8
| 31 | 10: 24.7
| 32 | 10: 24.65
| 33 | 10: 24.58
| 34 | 10: 24.5
| 35 | 10: 24.45
| 36 | 10: 24.4
| 37 | 10: 24.35
| 38 | 10: 24.31
| 39 | 10: 24.27
| 40 | 10: 24.25
| 41 | 10: 24.23
| 42 | 10: 24.22
| 43 | 10: 24.21
| 44 | 10: 24.2
| 45 | 10: 24.195
| 46 | 10: 24.19
| 47 | 10: 24.19
| 48 | 10: 24.19
24.19
Декоративні цементи