## Тепловыделение смеси-термос 1
ОПРЕДЕЛЕНИЕ ТЕПЛОВЫДЕЛЕНИЯ СМЕСИ НА ОСНОВЕ МИНЕРАЛЬНЫХ ВЯЖУЩИХ ВЕЩЕСТВ
в соответствии с методикой ГОСТ 4798-71, изложенной в книге Бутт Ю.М., Тимашев В.В.
Практикум по химической технологии вяжущих материалов
1) Определение константы теплоотдачи термоса (при воздушном термостатировании окружающего воздуха)
(ввести исходные данные в желтые ячейки)
[7 empty] | сосуд №1 | [7 empty] | сосуд №1
Вес сосуда Дюара, г | [5 empty] | - | 99.13 |  |  | Теплоемкость калориметра, С |  |  |  | - | 44.34747
Вес пенополистирольной пробки, г | [5 empty] | - | 1.63 |  |  | Константа теплоотдачи калориметра, Qк |  |  |  | - | 7.737565
Вес пенополистирольной оболочки, г | [5 empty] | - | 95
Вес ПВХ сосуда для цементного теста, г | [5 empty] | - | 29.42
Вес воды в сосуде Дюара, г | [5 empty] | - | 63.13
Температура окруж.среды через 3 час, оС | [5 empty] | - | 23
Температура окруж.среды через 44 час, оС | [5 empty] | - | 23
Температура в сосуде Дюара через 3 ч, оС | [5 empty] | - | 42.1
Температура в сосуде Дюара через 44 ч, оС | [5 empty] | - | 24
Примечание: влияние массы ртути и стекла термометра на теплоемкость не учитывалось.
2) Определение тепловыделения вяжущих веществ
Исходные данные (ввести в желтые ячейки):
Номер образца
[7 empty] | 1 | 3 | 5 | 7 | 9 | 11
Вес смеси вместе с сосудом для смеси, г | [6 empty] | 152.36
Вес сосуда для смеси, г | [6 empty] | 32.52
Вес смеси в сосуде, г | [6 empty] | 119.84
Отношение "заполнитель/цемент" | [6 empty] | 0 | 0 | 0 | 0 | 0 | 0
Ж/Т (по массе !) | [6 empty] | 0.26
Вес жидкости в смеси, г | [6 empty] | 24.72889
Вес твердых веществ в смеси, г | [6 empty] | 95.11111
Вес цемента в смеси, г | [6 empty] | 95.11111
Вес заполнителя в смеси, г | [6 empty] | 0
Теплоемкость калориметра с тестом, Ср | [6 empty] | 88.09858
Примечание: 1) Ж/Т - отношение всей жидкости в смеси ко всем твердым составляющим в смеси по массе
2) Все твердые вещества (цемент, песок и пр.) приняты с коэф. как для цемента - 0,2, все жидкие с коэф. как для воды - 1,0.
3) Заполнитель - песок
Внимание! Введите значения температурных кривых в таблицу в листе "Температура-термос 1" и вернитесь снова на этот лист.
Краткое описание состава
Тепловыделение вычисляется отдельно для каждого образца | [9 empty] | 1 | шлак + мс
Образец | 1 | (ввести нечётный номер образца - 1,3,5,7,9,11) | [7 empty] | 3 | шлак + мс + NaNО3
Количество смеси, г - | [7 empty] | 119.84 |  | 5 | шлак + мс + морская соль
Количество цемента в смеси, г - | [7 empty] | 95.11111 |  | 7
Теплоемкость калориметра с тестом (Ст) для данного образца - | [7 empty] | 88.09858 |  | 9
11
Время, ч | t экзо-термии, oC |  | Тепловыделение |  | Скорость тепловы-деления, Дж/г час | [12 empty] | Приращение toC сверх 20оС | Общая F через указанное время | Теплота, кал
|  |  | Кал/г | Дж/г | [15 empty] | накопленная | потерянная | общая
0 | 20 |  | 0 | 0 | 0 | [10 empty] | 20оС - условный ноль | 0 | 0 | 0 | 0 | 0 | -
1 | 20.8 |  | 0.6397607 | 0.1528042 | 0.1528042 | [11 empty] | 1 | 0.8 | 0.8 | 70.47886 | 6.190052 | 76.66892
2 | 21.85 |  | 2.067555 | 0.4938269 | 0.3410227 | [11 empty] | 2 | 1.85 | 2.65 | 233.4612 | 14.31449 | 247.7757
3 | 22.5 |  | 3.94736 | 0.9428107 | 0.4489838 | [11 empty] | 3 | 2.5 | 5.15 | 453.7077 | 19.34391 | 473.0516
4 | 23 |  | 6.185048 | 1.477273 | 0.5344626 | [11 empty] | 4 | 3 | 8.15 | 718.0034 | 23.21269 | 741.2161
5 | 23.3 |  | 8.630363 | 2.061327 | 0.5840535 | [11 empty] | 5 | 3.3 | 11.45 | 1008.729 | 25.53396 | 1034.263
6 | 23.4 |  | 11.13628 | 2.659854 | 0.5985277 | [11 empty] | 6 | 3.4 | 14.85 | 1308.264 | 26.30772 | 1334.572
7 | 23.6 |  | 13.79568 | 3.295041 | 0.6351866 | [11 empty] | 7 | 3.6 | 18.45 | 1625.419 | 27.85523 | 1653.274
8 | 23.8 |  | 16.6021 | 3.965344 | 0.6703034 | [11 empty] | 8 | 3.8 | 22.25 | 1960.193 | 29.40275 | 1989.596
9 | 24.5 |  | 19.95541 | 4.766267 | 0.8009228 | [11 empty] | 9 | 4.5 | 26.75 | 2356.637 | 34.81904 | 2391.456
10 | 27.5 |  | 25.66262 | 6.129411 | 1.363144 | [11 empty] | 10 | 7.5 | 34.25 | 3017.376 | 58.03173 | 3075.408
11 | 29.5 |  | 32.77553 | 7.828301 | 1.69889 | [11 empty] | 11 | 9.5 | 43.75 | 3854.313 | 73.50686 | 3927.82
12 | 31.5 |  | 41.35872 | 9.87836 | 2.050058 | [11 empty] | 12 | 11.5 | 55.25 | 4867.447 | 88.98199 | 4956.429
13 | 35.45 |  | 52.97159 | 12.65205 | 2.773687 | [11 empty] | 13 | 15.45 | 70.7 | 6228.57 | 119.5454 | 6348.115
14 | 37 |  | 65.56896 | 15.66088 | 3.008831 | [11 empty] | 14 | 17 | 87.7 | 7726.246 | 131.5386 | 7857.784
15 | 36.9 |  | 77.98629 | 18.6267 | 2.965827 | [11 empty] | 15 | 16.9 | 104.6 | 9215.112 | 130.7648 | 9345.876
16 | 36.5 |  | 90.09019 | 21.51767 | 2.890967 | [11 empty] | 16 | 16.5 | 121.1 | 10668.74 | 127.6698 | 10796.41
17 | 36.1 |  | 101.9 | 24.33841 | 2.820734 | [11 empty] | 17 | 16.1 | 137.2 | 12087.13 | 124.5748 | 12211.7
18 | 35.5 |  | 113.2559 | 27.0507 | 2.712299 | [11 empty] | 18 | 15.5 | 152.7 | 13452.65 | 119.9323 | 13572.59
19 | 34.85 |  | 124.1307 | 29.6481 | 2.597398 | [11 empty] | 19 | 14.85 | 167.55 | 14760.92 | 114.9028 | 14875.82
20 | 34.2 |  | 134.5276 | 32.13137 | 2.483269 | [11 empty] | 20 | 14.2 | 181.75 | 16011.92 | 109.8734 | 16121.79
21 | 33.45 |  | 144.3668 | 34.48141 | 2.350039 | [11 empty] | 21 | 13.45 | 195.2 | 17196.84 | 104.0702 | 17300.91
22 | 32.7 |  | 153.6546 | 36.69976 | 2.218351 | [11 empty] | 22 | 12.7 | 207.9 | 18315.7 | 98.26707 | 18413.96
23 | 32.05 |  | 162.471 | 38.80552 | 2.105763 | [11 empty] | 23 | 12.05 | 219.95 | 19377.28 | 93.23765 | 19470.52
24 | 31.6 |  | 170.9695 | 40.83536 | 2.029835 | [11 empty] | 24 | 11.6 | 231.55 | 20399.23 | 89.75575 | 20488.98
25 | 31.05 |  | 179.0572 | 42.76708 | 1.931721 | [11 empty] | 25 | 11.05 | 242.6 | 21372.72 | 85.50009 | 21458.22
26 | 30.7 |  | 186.9006 | 44.64043 | 1.873351 | [11 empty] | 26 | 10.7 | 253.3 | 22315.37 | 82.79194 | 22398.16
27 | 30.15 |  | 194.3267 | 46.41413 | 1.773696 | [11 empty] | 27 | 10.15 | 263.45 | 23209.57 | 78.53628 | 23288.11
28 | 29.75 |  | 201.4684 | 48.1199 | 1.705775 | [11 empty] | 28 | 9.75 | 273.2 | 24068.53 | 75.44126 | 24143.97
29 | 29.25 |  | 208.2361 | 49.73634 | 1.616441 | [11 empty] | 29 | 9.25 | 282.45 | 24883.44 | 71.57247 | 24955.02
30 | 28.65 |  | 214.5563 | 51.24589 | 1.509549 | [11 empty] | 30 | 8.65 | 291.1 | 25645.5 | 66.92993 | 25712.43
31 | 28.15 |  | 220.5154 | 52.66919 | 1.423299 | [11 empty] | 31 | 8.15 | 299.25 | 26363.5 | 63.06115 | 26426.56
32 | 27.8 |  | 226.2268 | 54.03335 | 1.364158 | [11 empty] | 32 | 7.8 | 307.05 | 27050.67 | 60.353 | 27111.02
33 | 27.5 |  | 231.721 | 55.3456 | 1.312253 | [11 empty] | 33 | 7.5 | 314.55 | 27711.41 | 58.03173 | 27769.44
34 | 27.15 |  | 236.9546 | 56.59563 | 1.250028 | [11 empty] | 34 | 7.15 | 321.7 | 28341.31 | 55.32359 | 28396.64
35 | 26.8 |  | 241.9309 | 57.7842 | 1.188574 | [11 empty] | 35 | 6.8 | 328.5 | 28940.38 | 52.61544 | 28993
36 | 26.55 |  | 246.7299 | 58.93042 | 1.14622 | [11 empty] | 36 | 6.55 | 335.05 | 29517.43 | 50.68105 | 29568.11
37 | 26.2 |  | 251.2651 | 60.01365 | 1.083223 | [11 empty] | 37 | 6.2 | 341.25 | 30063.64 | 47.9729 | 30111.61
38 | 25.8 |  | 255.5031 | 61.02586 | 1.012219 | [11 empty] | 38 | 5.8 | 347.05 | 30574.61 | 44.87787 | 30619.49
39 | 25.48 |  | 259.511 | 61.98313 | 0.9572654 | [11 empty] | 39 | 5.48 | 352.53 | 31057.39 | 42.40185 | 31099.79
40 | 25.16 |  | 263.2836 | 62.88421 | 0.9010785 | [11 empty] | 40 | 5.16 | 357.69 | 31511.98 | 39.92583 | 31551.91
41 | 24.85 |  | 266.829 | 63.73101 | 0.8468017 | [11 empty] | 41 | 4.85 | 362.54 | 31939.26 | 37.52719 | 31976.79
42 | 24.53 |  | 270.1385 | 64.52147 | 0.7904606 | [11 empty] | 42 | 4.53 | 367.07 | 32338.35 | 35.05117 | 32373.4
43 | 24.22 |  | 273.2208 | 65.25766 | 0.7361838 | [11 empty] | 43 | 4.22 | 371.29 | 32710.12 | 32.65252 | 32742.77
44 | 23.91 |  | 276.0751 | 65.93941 | 0.6817528 | [11 empty] | 44 | 3.91 | 375.2 | 33054.59 | 30.25388 | 33084.84
45 | 23.6 |  | 278.7016 | 66.56673 | 0.6273217 | [11 empty] | 45 | 3.6 | 378.8 | 33371.74 | 27.85523 | 33399.6
46 | 23.35 |  | 281.1481 | 67.15108 | 0.584351 | [11 empty] | 46 | 3.35 | 382.15 | 33666.87 | 25.92084 | 33692.79
47 | 23.1 |  | 283.4109 | 67.69154 | 0.540455 | [11 empty] | 47 | 3.1 | 385.25 | 33939.98 | 23.98645 | 33963.96
48 | 22.9 |  | 285.5299 | 68.19764 | 0.5061093 | [11 empty] | 48 | 2.9 | 388.15 | 34195.46 | 22.43894 | 34217.9
49 | 22.85 |  | 287.6218 | 68.69729 | 0.4996433 | [11 empty] | 49 | 2.85 | 391 | 34446.55 | 22.05206 | 34468.6
50 | 22.8 |  | 289.677 | 69.18815 | 0.4908641 | [11 empty] | 50 | 2.8 | 393.8 | 34693.22 | 21.66518 | 34714.89
51 |  |  | #VALUE! | #VALUE! | #VALUE! | [11 empty] | 51 | #VALUE! | #VALUE! | #VALUE! | #VALUE! | #VALUE!
52 |  |  | #VALUE! | #VALUE! | #VALUE! | [11 empty] | 52 | #VALUE! | #VALUE! | #VALUE! | #VALUE! | #VALUE!
53 |  |  | #VALUE! | #VALUE! | #VALUE! | [11 empty] | 53 | #VALUE! | #VALUE! | #VALUE! | #VALUE! | #VALUE!
54 |  |  | #VALUE! | #VALUE! | #VALUE! | [11 empty] | 54 | #VALUE! | #VALUE! | #VALUE! | #VALUE! | #VALUE!
55 |  |  | #VALUE! | #VALUE! | #VALUE! | [11 empty] | 55 | #VALUE! | #VALUE! | #VALUE! | #VALUE! | #VALUE!
56 |  |  | #VALUE! | #VALUE! | #VALUE! | [11 empty] | 56 | #VALUE! | #VALUE! | #VALUE! | #VALUE! | #VALUE!
57 |  |  | #VALUE! | #VALUE! | #VALUE! | [11 empty] | 57 | #VALUE! | #VALUE! | #VALUE! | #VALUE! | #VALUE!
58 |  |  | #VALUE! | #VALUE! | #VALUE! | [11 empty] | 58 | #VALUE! | #VALUE! | #VALUE! | #VALUE! | #VALUE!
59 |  |  | #VALUE! | #VALUE! | #VALUE! | [11 empty] | 59 | #VALUE! | #VALUE! | #VALUE! | #VALUE! | #VALUE!
60 |  |  | #VALUE! | #VALUE! | #VALUE! | [11 empty] | 60 | #VALUE! | #VALUE! | #VALUE! | #VALUE! | #VALUE!
61 |  |  | #VALUE! | #VALUE! | #VALUE! | [11 empty] | 61 | #VALUE! | #VALUE! | #VALUE! | #VALUE! | #VALUE!
62 |  |  | #VALUE! | #VALUE! | #VALUE! | [11 empty] | 62 | #VALUE! | #VALUE! | #VALUE! | #VALUE! | #VALUE!
63 |  |  | #VALUE! | #VALUE! | #VALUE! | [11 empty] | 63 | #VALUE! | #VALUE! | #VALUE! | #VALUE! | #VALUE!
64 |  |  | #VALUE! | #VALUE! | #VALUE! | [11 empty] | 64 | #VALUE! | #VALUE! | #VALUE! | #VALUE! | #VALUE!
65 |  |  | #VALUE! | #VALUE! | #VALUE! | [11 empty] | 65 | #VALUE! | #VALUE! | #VALUE! | #VALUE! | #VALUE!
66 |  |  | #VALUE! | #VALUE! | #VALUE! | [11 empty] | 66 | #VALUE! | #VALUE! | #VALUE! | #VALUE! | #VALUE!
67 |  |  | #VALUE! | #VALUE! | #VALUE! | [11 empty] | 67 | #VALUE! | #VALUE! | #VALUE! | #VALUE! | #VALUE!
68 |  |  | #VALUE! | #VALUE! | #VALUE! | [11 empty] | 68 | #VALUE! | #VALUE! | #VALUE! | #VALUE! | #VALUE!
69 |  |  | #VALUE! | #VALUE! | #VALUE! | [11 empty] | 69 | #VALUE! | #VALUE! | #VALUE! | #VALUE! | #VALUE!
70 |  |  | #VALUE! | #VALUE! | #VALUE! | [11 empty] | 70 | #VALUE! | #VALUE! | #VALUE! | #VALUE! | #VALUE!
71 |  |  | #VALUE! | #VALUE! | #VALUE! | [11 empty] | 71 | #VALUE! | #VALUE! | #VALUE! | #VALUE! | #VALUE!
72 |  |  | #VALUE! | #VALUE! | #VALUE! | [11 empty] | 72 | #VALUE! | #VALUE! | #VALUE! | #VALUE! | #VALUE!
Рисунок 1 - Схема установки для определения теплоты гидратации цемента термосным методом
1 - сосуд Дюара; 2 - сосуд для цементного теста или раствора; 3 - цементное тесто или цементно-песчаный раствор; 4 - теплоизоляция; 5 - пробка;
6 - термометр Бекмана; 7 - замкнутый объем (термостат) с термостабилизированной температурой окружающей среды
Используемая в методике расчета единица тепла - Джоуль.
t - Constant = 20oC
7
1
3
4
6
5
2
Площадь (F), в даном случае - это показатель приращения температуры за данный промежуток времени (х).
Общая F - это сумма частных F за данный промежуток времени.

## Температура-термос-1
Введите данные температуры в желтые ячейки
Время, ч | toC, образцы №
| 1 |  | 3 | 5 | 7 | 9 | 11
| шлак + мс |  | шлак + мс + NaNО3 | шлак + мс + морская соль
0 | 20 | 23.5 | 20 | 20 | 20 | 20 | 20
1 | 20.8 | 24.3
2 | 21.85 | 25.35
3 | 22.5 | 26
4 | 23 | 26.5
5 | 23.3 | 26.8
6 | 23.4 | 26.9
7 | 23.6 | 27.1
8 | 23.8 | 27.3
9 | 24.5 | 28
10 | 27.5 | 31
11 | 29.5 | 33
12 | 31.5 | 35
13 | 35.45 | 38.95
14 | 37 | 40.5
15 | 36.9 | 40.4
16 | 36.5 | 40
17 | 36.1 | 39.6
18 | 35.5 | 39
19 | 34.85 | 38.35
20 | 34.2 | 37.7
21 | 33.45 | 36.95
22 | 32.7 | 36.2
23 | 32.05 | 35.55
24 | 31.6 | 35.1
25 | 31.05 | 34.55
26 | 30.7 | 34.2
27 | 30.15 | 33.65
28 | 29.75 | 33.25
29 | 29.25 | 32.75
30 | 28.65 | 32.15
31 | 28.15 | 31.65
32 | 27.8 | 31.3
33 | 27.5 | 31
34 | 27.15 | 30.65
35 | 26.8 | 30.3
36 | 26.55 | 30.05
37 | 26.2 | 29.7
38 | 25.8 | 29.3
39 | 25.48 | 28.98
40 | 25.16 | 28.66
41 | 24.85 | 28.35
42 | 24.53 | 28.03
43 | 24.22 | 27.72
44 | 23.91 | 27.41
45 | 23.6 | 27.1
46 | 23.35 | 26.85
47 | 23.1 | 26.6
48 | 22.9 | 26.4
49 | 22.85 | 26.35
50 | 22.8 | 26.3
51
52
53
54
55
56
57
58
59
60
61
62
63
64
65
66
67
68
69
70
71
72

## Тепловыделение смеси-термос 2
ОПРЕДЕЛЕНИЕ ТЕПЛОВЫДЕЛЕНИЯ СМЕСИ НА ОСНОВЕ МИНЕРАЛЬНЫХ ВЯЖУЩИХ ВЕЩЕСТВ
в соответствии с методикой ГОСТ 4798-71, изложенной в книге Бутт Ю.М., Тимашев В.В.
Практикум по химической технологии вяжущих материалов
1) Определение константы теплоотдачи термоса (при воздушном термостатировании окружающего воздуха)
(ввести исходные данные в желтые ячейки)
[7 empty] | сосуд №2 | [7 empty] | сосуд №2
Вес сосуда Дюара, г | [5 empty] | - | 100.45 |  |  | Теплоемкость калориметра, С |  |  |  | - | 44.50396
Вес ППС пробки, г | [5 empty] | - | 1.35 |  |  | Константа теплоотдачи калориметра, Qк |  |  |  | - | 9.031844
Вес ППС оболочки, г | [5 empty] | - | 95
Вес ПВХ сосуда для цементного теста, г | [5 empty] | - | 29.69
Вес воды в сосуде Дюара, г | [5 empty] | - | 61.24
Температура окруж.среды через 3 час, оС | [5 empty] | - | 23
Температура окруж.среды через 44 час, оС | [5 empty] | - | 23
Температура в сосуде Дюара через 3 ч, оС | [5 empty] | - | 39.55
Температура в сосуде Дюара через 44 ч, оС | [5 empty] | - | 23.5
Примечание: влияние термометра на теплоемкость не учитывалось.
2) Определение тепловыделения вяжущих веществ
Исходные данные (ввести в желтые ячейки):
Номер образца
[7 empty] | 2 | 4 | 6 | 8 | 10 | 12
Вес смеси вместе с сосудом для смеси, г | [6 empty] | 153.09
Вес сосуда для смеси, г | [6 empty] | 32.63
Вес смеси в сосуде, г | [6 empty] | 120.46
Отношение "заполнитель/цемент" | [6 empty] | 0
Ж/Т (по массе !) | [6 empty] | 0.26
Вес жидкости в смеси, г | [6 empty] | 24.85683
Вес твердых веществ в смеси, г | [6 empty] | 95.60317
Вес цемента в смеси, г | [6 empty] | 95.60317
Вес заполнителя в смеси, г | [6 empty] | 0
Теплоемкость калориметра с тестом, Ср | [6 empty] | 88.48142
Примечание: 1) Ж/Т - отношение всей жидкости в смеси ко всем твердым составляющим в смеси по массе
2) Все твердые вещества (цемент, песок и пр.) приняты с коэф. как для цемента - 0,2, все жидкие с коэф. как для воды - 1,0.
3) Заполнитель - песок
Внимание! Введите значения температурных кривых в таблицу в листе "Температура-термос 2" и вернитесь снова на этот лист.
Краткое описание состава
Тепловыделение вычисляется отдельно для каждого образца | [9 empty] | 2 | шлак + мс + Na3PO4
Образец | 2 | (ввести чётный номер образца - 2,4,6,8,10,12) | [7 empty] | 4 | шлак + мс + NaCl
Количество смеси, г - | [7 empty] | 120.46 |  | 6
Колчество цемента в смеси, г - | [7 empty] | 95.60317 |  | 8
Теплоемкость калориметра с тестом (Ст) для данного образца - | [7 empty] | 88.48142 |  | 10
12
Время, ч | t экзо-термии, oC |  | Тепловыделение |  | Скорость тепловы-деления, Дж/г час | [12 empty] | Приращение toC сверх 20оС | Общая F через указанное время | Теплота, кал
|  |  | Кал/г | Дж/г | [15 empty] | накопленная | потерянная | общая
0 | 20 |  | 0 | 0 | 0 | [10 empty] | 20оС - условный ноль | 0 | 0 | 0 | 0 | 0 | -
1 | 21 |  | 0.8095074 | 0.1933475 | 0.1933475 | [11 empty] | 1 | 1 | 1 | 88.48142 | 9.031844 | 97.51326
2 | 22.05 |  | 2.39402 | 0.5718018 | 0.3784543 | [11 empty] | 2 | 2.05 | 3.05 | 269.8683 | 18.51528 | 288.3836
3 | 22.7 |  | 4.425985 | 1.057128 | 0.4853266 | [11 empty] | 3 | 2.7 | 5.75 | 508.7682 | 24.38598 | 533.1541
4 | 23.1 |  | 6.733017 | 1.608154 | 0.5510253 | [11 empty] | 4 | 3.1 | 8.85 | 783.0606 | 27.99872 | 811.0593
5 | 23.3 |  | 9.17196 | 2.190685 | 0.5825315 | [11 empty] | 5 | 3.3 | 12.15 | 1075.049 | 29.80508 | 1104.854
6 | 23.25 |  | 11.55543 | 2.759968 | 0.5692825 | [11 empty] | 6 | 3.25 | 15.4 | 1362.614 | 29.35349 | 1391.967
7 | 23.2 |  | 13.90218 | 3.320478 | 0.5605105 | [11 empty] | 7 | 3.2 | 18.6 | 1645.754 | 28.9019 | 1674.656
8 | 23.2 |  | 16.25267 | 3.881884 | 0.5614059 | [11 empty] | 8 | 3.2 | 21.8 | 1928.895 | 28.9019 | 1957.797
9 | 23.2 |  | 18.60317 | 4.44329 | 0.5614059 | [11 empty] | 9 | 3.2 | 25 | 2212.036 | 28.9019 | 2240.937
10 | 23.2 |  | 20.95366 | 5.004696 | 0.5614059 | [11 empty] | 10 | 3.2 | 28.2 | 2495.176 | 28.9019 | 2524.078
11 | 23.2 |  | 23.30415 | 5.566102 | 0.5614059 | [11 empty] | 11 | 3.2 | 31.4 | 2778.317 | 28.9019 | 2807.218
12 | 23.3 |  | 25.7356 | 6.146842 | 0.5807407 | [11 empty] | 12 | 3.3 | 34.7 | 3070.305 | 29.80508 | 3100.11
13 | 23.4 |  | 28.2405 | 6.745127 | 0.5982846 | [11 empty] | 13 | 3.4 | 38.1 | 3371.142 | 30.70827 | 3401.85
14 | 23.7 |  | 30.98075 | 7.399625 | 0.654498 | [11 empty] | 14 | 3.7 | 41.8 | 3698.523 | 33.41782 | 3731.941
15 | 24 |  | 33.94136 | 8.106755 | 0.7071299 | [11 empty] | 15 | 4 | 45.8 | 4052.449 | 36.12738 | 4088.576
16 | 24.6 |  | 37.36518 | 8.924521 | 0.8177659 | [11 empty] | 16 | 4.6 | 50.4 | 4459.463584 | 41.54648 | 4501.01
17 | 25.625 |  | 41.57376 | 9.929723 | 1.005202 | [11 empty] | 17 | 5.625 | 56.025 | 4957.172 | 50.80412 | 5007.976
18 | 26.7 |  | 46.57571 | 11.12442 | 1.194695 | [11 empty] | 18 | 6.7 | 62.725 | 5549.997 | 60.51335 | 5610.51
19 | 28.25 |  | 52.7518 | 12.59955 | 1.475132 | [11 empty] | 19 | 8.25 | 70.975 | 6279.969 | 74.51271 | 6354.482
20 | 29.8 |  | 60.0664 | 14.34661 | 1.747063 | [11 empty] | 20 | 9.8 | 80.775 | 7147.087 | 88.51207 | 7235.599
21 | 31.1 |  | 68.31715 | 16.31727 | 1.970657 | [11 empty] | 21 | 11.1 | 91.875 | 8129.23 | 100.2535 | 8229.484
22 | 31.3 |  | 76.63233 | 18.30332 | 1.986046 | [11 empty] | 22 | 11.3 | 103.175 | 9129.071 | 102.0598 | 9231.13
23 | 31.1 |  | 84.77061 | 20.24711 | 1.943795 | [11 empty] | 23 | 11.1 | 114.275 | 10111.21 | 100.2535 | 10211.47
24 | 30.8 |  | 92.68104 | 22.13649 | 1.889373 | [11 empty] | 24 | 10.8 | 125.075 | 11066.81 | 97.54391 | 11164.36
25 | 30.25 |  | 100.1687 | 23.92489 | 1.788404 | [11 empty] | 25 | 10.25 | 135.325 | 11973.75 | 92.5764 | 12066.32
26 | 29.95 |  | 107.4548 | 25.66514 | 1.740249 | [11 empty] | 26 | 9.95 | 145.275 | 12854.14 | 89.86685 | 12944.01
27 | 29.4 |  | 114.3181 | 27.30442 | 1.63928 | [11 empty] | 27 | 9.4 | 154.675 | 13685.86 | 84.89933 | 13770.76
28 | 28.9 |  | 120.818 | 28.85687 | 1.552456 | [11 empty] | 28 | 8.9 | 163.575 | 14473.35 | 80.38341 | 14553.73
29 | 28.4 |  | 126.9505 | 30.32161 | 1.464736 | [11 empty] | 29 | 8.4 | 171.975 | 15216.59 | 75.86749 | 15292.46
30 | 27.8 |  | 132.6349 | 31.67929 | 1.357682 | [11 empty] | 30 | 7.8 | 179.775 | 15906.75 | 70.44838 | 15977.2
31 | 27.2 |  | 137.8785 | 32.93171 | 1.252418 | [11 empty] | 31 | 7.2 | 186.975 | 16543.81 | 65.02928 | 16608.84
32 | 26.75 |  | 142.8028 | 34.10787 | 1.176157 | [11 empty] | 32 | 6.75 | 193.725 | 17141.06 | 60.96495 | 17202.03
33 | 26.35 |  | 147.4371 | 35.21474 | 1.106877 | [11 empty] | 33 | 6.35 | 200.075 | 17702.92 | 57.35221 | 17760.27
34 | 25.9 |  | 151.7371 | 36.24178 | 1.027033 | [11 empty] | 34 | 5.9 | 205.975 | 18224.96 | 53.28788 | 18278.25
35 | 25.5 |  | 155.747 | 37.19953 | 0.9577532 | [11 empty] | 35 | 5.5 | 211.475 | 18711.61 | 49.67514 | 18761.28
36 | 25.2 |  | 159.5441 | 38.10644 | 0.9069122 | [11 empty] | 36 | 5.2 | 216.675 | 19171.71 | 46.96559 | 19218.68
37 | 24.85 |  | 163.0803 | 38.95106 | 0.844613 | [11 empty] | 37 | 4.85 | 221.525 | 19600.85 | 43.80444 | 19644.65
38 | 24.5 |  | 166.3594 | 39.73427 | 0.7832092 | [11 empty] | 38 | 4.5 | 226.025 | 19999.01 | 40.6433 | 20039.66
39 | 24.18 |  | 169.4058 | 40.46187 | 0.7276059 | [11 empty] | 39 | 4.18 | 230.205 | 20368.87 | 37.75311 | 20406.62
40 | 23.86 |  | 172.2171 | 41.13334 | 0.6714653 | [11 empty] | 40 | 3.86 | 234.065 | 20710.4 | 34.86292 | 20745.27
41 | 23.55 |  | 174.8014 | 41.7506 | 0.6172582 | [11 empty] | 41 | 3.55 | 237.615 | 21024.51 | 32.06305 | 21056.58
42 | 23.23 |  | 177.1499 | 42.31153 | 0.5609385 | [11 empty] | 42 | 3.23 | 240.845 | 21310.31 | 29.17286 | 21339.48
43 | 22.92 |  | 179.2715 | 42.81827 | 0.5067314 | [11 empty] | 43 | 2.92 | 243.765 | 21568.67 | 26.37298 | 21595.05
44 | 22.61 |  | 181.1654 | 43.27061 | 0.4523452 | [11 empty] | 44 | 2.61 | 246.375 | 21799.61 | 23.57311 | 21823.18
45 | 22.3 |  | 182.8316 | 43.66857 | 0.397959 | [11 empty] | 45 | 2.3 | 248.675 | 22003.12 | 20.77324 | 22023.89
46 | 22 |  | 184.2781 | 44.01408 | 0.3455062 | [11 empty] | 46 | 2 | 250.675 | 22180.08 | 18.06369 | 22198.14
47 | 21.82 |  | 185.6015 | 44.33015 | 0.3160761 | [11 empty] | 47 | 1.82 | 252.495 | 22341.12 | 16.43796 | 22357.55
48 | 21.65 |  | 186.8007 | 44.61658 | 0.2864305 | [11 empty] | 48 | 1.65 | 254.145 | 22487.11 | 14.90254 | 22502.01
49 | 21.6 |  | 187.9722 | 44.89639 | 0.2798076 | [11 empty] | 49 | 1.6 | 255.745 | 22628.68 | 14.45095 | 22643.13
50 |  |  | #VALUE! | #VALUE! | #VALUE! | [11 empty] | 50 | #VALUE! | #VALUE! | #VALUE! | #VALUE! | #VALUE!
51 |  |  | #VALUE! | #VALUE! | #VALUE! | [11 empty] | 51 | #VALUE! | #VALUE! | #VALUE! | #VALUE! | #VALUE!
52 |  |  | #VALUE! | #VALUE! | #VALUE! | [11 empty] | 52 | #VALUE! | #VALUE! | #VALUE! | #VALUE! | #VALUE!
53 |  |  | #VALUE! | #VALUE! | #VALUE! | [11 empty] | 53 | #VALUE! | #VALUE! | #VALUE! | #VALUE! | #VALUE!
54 |  |  | #VALUE! | #VALUE! | #VALUE! | [11 empty] | 54 | #VALUE! | #VALUE! | #VALUE! | #VALUE! | #VALUE!
55 |  |  | #VALUE! | #VALUE! | #VALUE! | [11 empty] | 55 | #VALUE! | #VALUE! | #VALUE! | #VALUE! | #VALUE!
56 |  |  | #VALUE! | #VALUE! | #VALUE! | [11 empty] | 56 | #VALUE! | #VALUE! | #VALUE! | #VALUE! | #VALUE!
57 |  |  | #VALUE! | #VALUE! | #VALUE! | [11 empty] | 57 | #VALUE! | #VALUE! | #VALUE! | #VALUE! | #VALUE!
58 |  |  | #VALUE! | #VALUE! | #VALUE! | [11 empty] | 58 | #VALUE! | #VALUE! | #VALUE! | #VALUE! | #VALUE!
59 |  |  | #VALUE! | #VALUE! | #VALUE! | [11 empty] | 59 | #VALUE! | #VALUE! | #VALUE! | #VALUE! | #VALUE!
60 |  |  | #VALUE! | #VALUE! | #VALUE! | [11 empty] | 60 | #VALUE! | #VALUE! | #VALUE! | #VALUE! | #VALUE!
61 |  |  | #VALUE! | #VALUE! | #VALUE! | [11 empty] | 61 | #VALUE! | #VALUE! | #VALUE! | #VALUE! | #VALUE!
62 |  |  | #VALUE! | #VALUE! | #VALUE! | [11 empty] | 62 | #VALUE! | #VALUE! | #VALUE! | #VALUE! | #VALUE!
63 |  |  | #VALUE! | #VALUE! | #VALUE! | [11 empty] | 63 | #VALUE! | #VALUE! | #VALUE! | #VALUE! | #VALUE!
64 |  |  | #VALUE! | #VALUE! | #VALUE! | [11 empty] | 64 | #VALUE! | #VALUE! | #VALUE! | #VALUE! | #VALUE!
65 |  |  | #VALUE! | #VALUE! | #VALUE! | [11 empty] | 65 | #VALUE! | #VALUE! | #VALUE! | #VALUE! | #VALUE!
66 |  |  | #VALUE! | #VALUE! | #VALUE! | [11 empty] | 66 | #VALUE! | #VALUE! | #VALUE! | #VALUE! | #VALUE!
67 |  |  | #VALUE! | #VALUE! | #VALUE! | [11 empty] | 67 | #VALUE! | #VALUE! | #VALUE! | #VALUE! | #VALUE!
68 |  |  | #VALUE! | #VALUE! | #VALUE! | [11 empty] | 68 | #VALUE! | #VALUE! | #VALUE! | #VALUE! | #VALUE!
69 |  |  | #VALUE! | #VALUE! | #VALUE! | [11 empty] | 69 | #VALUE! | #VALUE! | #VALUE! | #VALUE! | #VALUE!
70 |  |  | #VALUE! | #VALUE! | #VALUE! | [11 empty] | 70 | #VALUE! | #VALUE! | #VALUE! | #VALUE! | #VALUE!
71 |  |  | #VALUE! | #VALUE! | #VALUE! | [11 empty] | 71 | #VALUE! | #VALUE! | #VALUE! | #VALUE! | #VALUE!
72 |  |  | #VALUE! | #VALUE! | #VALUE! | [11 empty] | 72 | #VALUE! | #VALUE! | #VALUE! | #VALUE! | #VALUE!
Рисунок 1 - Схема установки для определения теплоты гидратации цемента термосным методом
1 - сосуд Дюара; 2 - сосуд для цементного теста или раствора; 3 - цементное тесто или цементно-песчаный раствор; 4 - теплоизоляция; 5 - пробка;
6 - термометр Бекмана; 7 - замкнутый объем (термостат) с термостабилизированной температурой окружающей среды
Используемая в методике расчета единица тепла - Джоуль.
t - Constant = 20oC
7
1
3
4
6
5
2
Площадь (F), в даном случае - это показатель приращения температуры за данный промежуток времени (х).
Общая F - это сумма частных F за данный промежуток времени.

## Температура-термос-2
Введите данные температуры в желтые ячейки
Время, ч | toC, образцы №
| 2 |  | 4 | 6 | 8 | 10 | 12
| шлак + мс + Na3PO4 |  | шлак + мс + NaCl
0 | 20 | 23.5 | 20 | 20 | 20 | 20 | 20
1 | 21 | 24.5
2 | 22.05 | 25.55
3 | 22.7 | 26.2
4 | 23.1 | 26.6
5 | 23.3 | 26.8
6 | 23.25 | 26.75
7 | 23.2 | 26.7
8 | 23.2 | 26.7
9 | 23.2 | 26.7
10 | 23.2 | 26.7
11 | 23.2 | 26.7
12 | 23.3 | 26.8
13 | 23.4 | 26.9
14 | 23.7 | 27.2
15 | 24 | 27.5
16 | 24.6 | 28.1
17 | 25.625 | 29.125
18 | 26.7 | 30.2
19 | 28.25 | 31.75
20 | 29.8 | 33.3
21 | 31.1 | 34.6
22 | 31.3 | 34.8
23 | 31.1 | 34.6
24 | 30.8 | 34.3
25 | 30.25 | 33.75
26 | 29.95 | 33.45
27 | 29.4 | 32.9
28 | 28.9 | 32.4
29 | 28.4 | 31.9
30 | 27.8 | 31.3
31 | 27.2 | 30.7
32 | 26.75 | 30.25
33 | 26.35 | 29.85
34 | 25.9 | 29.4
35 | 25.5 | 29
36 | 25.2 | 28.7
37 | 24.85 | 28.35
38 | 24.5 | 28
39 | 24.18 | 27.68
40 | 23.86 | 27.36
41 | 23.55 | 27.05
42 | 23.23 | 26.73
43 | 22.92 | 26.42
44 | 22.61 | 26.11
45 | 22.3 | 25.8
46 | 22 | 25.5
47 | 21.82 | 25.32
48 | 21.65 | 25.15
49 | 21.6 | 25.1
50
51
52
53
54
55
56
57
58
59
60
61
62
63
64
65
66
67
68
69
70
71
72

## Вспомогательный
ПРИБЛИЗИТЕЛЬНОЕ ОПРЕДЕЛЕНИЕ ТЕПЛОЕМКОСТИ МАТЕРИАЛА В ЗАВИСИМОСТИ ОТ ЕГО ПЛОТНОСТИ
|  | пробка | стекло | сталь | ртуть | ППСобыч. | ППСэкструд.
плотность, кг/л |  | 0.363 | 2.63 | 7.3 | 13.55 | 25…35 | 25…35 | в куске, зерне, но не насыпная
теплоемкость, кал/г |  | 0.45 | 0.2 | 0.11 | 0.03 | 0.289 | 0.346
[6 empty] | Плотность в кг/л (ввести) |  | 0.025 |  | ППСэкструд, р=25…35, теплоемк.- 1,42…1,45 кДж/кг С
[6 empty] | Теплоемкость |  | 0.7441878 |  | ППСобычн, р=25…35, теплоемк.- 1,21 кДж/кг С
Объем материала трубки ПВХ-2 тарир.
равен 21,359 см куб.
Вес трубки с пробкой - 33,22 г
Вес трубки без пробки - 31,55 г
Плотность ПВХ - 31,55/210,359=1,477 г/см куб
y = -0,1135Ln(x) + 0,3255
R2 = 0,9962
Пенопласт - р=0,0185 г/см3, теплоемкость - 0,78
ПВХ - р=1,477 г/см3, теплоемкость 0,28
NaNO3 - р=2,26 г/см3, теплоемкость 0,23
NaOH - р=2,13 г/см3, теплоемкость 0,24
Смолы - р=1,35 г/см3, теплоемкость 0,29
Для ЖРО принимаем усредненную - 0,25
ПОТЕРЯ ТЕМПЕРАТУРЫ ТЕРМОСАМИ
4.01.2003-6.01.2003
Время | Экспери-мент 1 | Эксперимент 2 |  | Темпер.
| Терм.1* | Терм.1М | Терм.2М | воздуха
0 | 42 | 42.2 | 43.05 | 23.5
1 | 40.4 | 40.3 | 39.9 | 23.5
2 | 39 | 38.7 | 37.95 | 23.5
3 | 37.5 | 37.6 | 36.3 | 22.9
4 | 36.5 | 36.5 | 34.8 | 22.3
5 | 35.5 | 35.5 | 33.4 | 22
6 | 34.1 | 34.47 | 32.16 | 22
7 | 33 | 33.51 | 30.97 | 22
8 | 31.97 | 32.61 | 29.93 | 22.1
9 | 31 | 31.92 | 29.04 | 22.1
10 | 30.2 | 31.13 | 28.2 | 22
11 | 29.46 | 30.54 | 27.45 | 22
12 | 28.68 | 30 | 26.9 | 22
13 | 28 | 29.5 | 26.4 | 22.1
14 | 27.4 | 28.92 | 25.9 | 22.2
15 | 26.88 | 28.49 | 25.5 | 22.3 |  | y = 0,0007x2 - 0,0994x + 23,219 t = f(времени)
16 | 26.4 | 28.09 | 25.1 | 22.5 |  | R2 = 0,6866 - полином. апроксимация для воздуха
17 | 25.93 | 27.65 | 24.79 | 23
18 | 25.5 | 27.3 | 24.5 | 23.2 |  | Время, час |  | 44
19 | 25.1 | 27.07 | 24.33 | 23.5 |  | Температура, оС |  | 20.2006
20 | 24.66 | 26.81 | 24.2 | 22.1
21 | 24.3 | 26.54 | 24.04 | 21.8 |  | Таким образом, средняя расчетная температура
22 | 24 | 26.25 | 23.81 | 21 |  | воздуха через 3 час - 22,9оС , через 44 час - 20,2оС.
23 | 23.6 | 26 | 23.7 | 21
24 | 23.3 | 25.6 | 23.31 | 19.8 |  | Термос 1
25 | 23 | 25.29 | 23.09 | 20.2 |  | Разница через 3 час: 37,60 - 22,9 = 14,7оС
26 | 22.8 | 25 | 22.8 | 21 |  | Разница через 44 час: 21,85 - 20,2 = 1,65оС
27 | 22.5 | 24.8 | 22.68 | 20.5
28 | 22.17 | 24.5 | 22.45 | 20 |  | Термос 2
29 | 21.91 | 24.26 | 22.3 | 20.6 |  | Разница через 3 час: 36,3 - 22,9 = 13,4оС
30 | 21.68 | 24.06 | 22.15 | 20.5 |  | Разница через 44 час: 20,79 - 20,2 = 0,59оС
31 | 21.48 | 23.84 | 22 | 20.5
32 | 21.31 | 23.64 | 21.84 | 20.5 |  | Вес сосуда ПВХ-1 - 34,3 г
33 | 21.18 | 23.45 | 21.67 | 20.5 |  | Вес воды в сосуде ПВХ-1 - 67,5 г
34 | 21 | 23.22 | 21.55 | 20.5
35 | 20.91 | 23.02 | 21.44 | 20.5 |  | Вес сосуда ПВХ-1 - 33,22 г
36 | 20.82 | 22.85 | 21.36 | 20.5 |  | Вес воды в сосуде ПВХ-1 - 70,3 г
37 | 20.69 | 22.71 | 21.24 | 20.5
38 | 20.57 | 22.6 | 21.16 | 20.5 |  | Теплоемкость калориметров с вышеприведенными ПВХ:
39 | 20.47 | 22.4 | 21.07 | 20.5 |  | С(1) - 19,87 кал/град |  | С(2) = 19,65 кал/град
40 | 20.37 | 22.3 | 21 | 20.6
41 | 20.27 | 22.17 | 20.95 | 20.7 |  | Теплооотдача калориметров с вышеприведенными ПВХ:
42 | 20.17 | 22.05 | 20.9 | 21 |  | Q(1) = 4,66 кал/час град |  | Q(2) = 6,86 кал/час град
43 | 20.1 | 21.95 | 20.85 | 19.5
44 | 20.05 | 21.85 | 20.79 | 20.2
45 | 20
46 | 20
47 | 20
48 | 20
* - термос 1 до реконструкции,
терм.1М и терм.2М - в новой пеностирольной оболочке
13…15.02.2020
Время | Отсчет | Термос 1 | Термос 2 | Темп.возд. |  |  |  | Термос 1 | Термос 2
21-00 | 0 | 49.1 | 49.7 | 24 | 13.02.2020 |  | ПВХ, г | 35.13 | 34.82
22-00 | 1 | 46 | 44.5 | 23 |  |  | ПВХ + вода, г | 98.26 | 96.06
23-00 | 2 | 43.6 | 41.66 | 22.9 |  |  | Вода, г | 63.13 | 61.24
24-00 | 3 | 42.1 | 39.55 | 23.1 |  |  | Для герметизации сосудов использованы
1-00 | 4 | 40.84 | 37.7 | 23.1 | 14.02.2020 |  | презервативы.
2-00 | 5 | 39.63 | 36.1 | 23
3-00 | 6 | 38.5 | 34.63 | 22.9
4-00 | 7 | 37.33 | 33.35 | 23
5-00 | 8 | 36.45 | 32.2 | 23.1
6-00 | 9 | 35.55 | 31.2 | 23
7-00 | 10 | 34.71 | 30.3 | 23.1
8-00 | 11 | 34 | 29.5 | 23.4
9-00 | 12 | 33.25 | 28.8 | 23.2
10-00 | 13 | 32.55 | 28.2 | 23.5
11-00 | 14 | 32 | 27.65 | 23.2
12-00 | 15 | 31.4 | 27.2 | 23
13-00 | 16 | 30.85 | 26.7 | 23
14-00 | 17 | 30.35 | 26.3 | 23.5
15-00 | 18 | 29.9 | 25.95 | 23.7
16-00 | 19 | 29.5 | 25.66 | 24
17-00 | 20 | 29.1 | 25.41 | 23.5
18-00 | 21 | 28.75 | 25.2 | 23.1
19-00 | 22 | 28.4 | 25 | 23
20-00 | 23 | 28.1 | 24.75 | 23
21-00 | 24 | 27.76 | 24.53 | 22.9
22-00 | 25 | 27.43 | 24.32 | 22.7
23-00 | 26 | 27.1 | 24.1 | 22.9
24-00 | 27 | 26.8 | 23.91 | 23.3
1-00 | 28 | 26.6 | 23.85 | 23.3 | 15.02.2020
2-00 | 29 | 26.4 | 23.75 | 22.9
3-00 | 30 | 26.2 | 23.65 | 23.1
4-00 | 31 | 26.04 | 23.57 | 23 |  | Теплоемкость калориметров с вышеприведенными ПВХ:
5-00 | 32 | 25.88 | 23.51 | 23 |  | С(1) - 19,87 кал/град |  | С(2) = 19,65 кал/град
6-00 | 33 | 25.72 | 23.43 | 22.9
7-00 | 34 | 25.57 | 23.36 | 22.8 |  | Теплооотдача калориметров с вышеприведенными ПВХ:
8-00 | 35 | 25.41 | 23.29 | 22.7 |  | Q(1) = 4,66 кал/час град |  | Q(2) = 6,86 кал/час град
9-00 | 36 | 25.25 | 23.22 | 22.6
10-00 | 37 | 25.1 | 23.15 | 22.4 |  | Настройки программ:
11-00 | 38 | 24.85 | 23.01 | 22.8 |  |  |  | Термос 1 | Термос 2 | С
12-00 | 39 | 24.6 | 22.88 | 22.9 |  | Термос, г |  | 99.13 | 100.5
13-00 | 40 | 24.36 | 22.75 | 23 |  | Пробка ППС, г |  | 1.63 | 1.4 | 0.286
14-00 | 41 | 24.3 | 22.71 | 22.8 |  | Оболочка ППС, г |  | 100 | 100 | 0.286
15-00 | 42 | 24.2 | 22.75 | 22.8 |  | Сосуд ПВХ, г |  | 29.42 | 29.69 | 0.239
16-00 | 43 | 24.1 | 22.73 | 22.3 |  | Вода |  | 63.13 | 61.2
17-00 | 44 | 24 | 22.7 | 23 |  | t воздуха через 3 час |  | 23 | 23
[6 empty] | t воздуха через 44 час |  | 23 | 23
[6 empty] | t воды через 3 час |  | 42.1 | 39.55
[6 empty] | t воды через 44 час |  | 24 | 23.5
1М
1
2М
воздуха
аппрокс.воздуха

## Аппрокимации и прочее
SS + вода
| 18 | 20 | 22 | 24 | 26 | 28 | 30 | 32 | 34 | 36 | 38 | 39.75 | 42 | 44 | 46 | 48 |  | 48
| 35.3 | 33.99 | 33.04 | 32.05 | 31.06 | 30.29 | 29.51 | 28.88 | 28.24 | 27.64 | 27.15 | 26.83 | 26.45 | 26.2 | 25.95 | 25.78 |  | 25.8038
SS + бикарбонат (2%) + вода
| 18 | 20 | 22 | 24 | 26 | 28 | 30 | 32 | 34 | 36 | 38 | 40 | 42 | 44 | 46 | 48 |  | 48
| 29.8 | 29.08 | 28.49 | 27.95 | 27.43 | 27 | 26.55 | 26.15 | 25.86 | 25.6 | 25.32 | 25.17 | 25.02 | 24.89 | 24.85 | 24.77 |  | 24.7438
SS + вода (повтор) - состав №3 террмос 1
| 10 | 12 | 14 | 16 | 18 | 21 | 22 | 24 | 26 | 28 | 30 | 32 | 34 | 36 | 38 | 40 | 42 | 44 | 46 | 48 |  | 48
| 39.6 | 38.2 | 36.8 | 35.5 | 34.51 | 32.8 | 32.31 | 31.38 | 30.5 | 29.84 | 29.16 | 28.4 | 27.84 | 27.35 | 27 | 26.7 | 26.4 | 26.15 | 25.88 | 25.66 |  | 26.1376
SS + вода (повтор) - состав №5 террмос 1
|  | 14 | 15 | 16 | 17 | 18 | 19 | 20 | 21 | 22 | 23 | 24 | 25 | 26 | [7 empty] | 26
|  | 44.5 | 43.13 | 41.97 | 40.77 | 39.66 | 38.7 | 37.79 | 36.83 | 36 | 35.29 | 34.52 | 33.89 | 33.25 | [7 empty] | 33.2974
| SS + бикарбонат (2%) + вода (повтор 2) | [6 empty] | Состав №4, термос 2
| 24 | 25 | 26 | 27 | 28 | 29 | 30 | 31 | 32 | 33 | 34 | 35 | 36 | 37 | 38 | 39 | 40 | 41 | 42 | 43 | 44 | 45 | 46 | 47 | 48 | 51 | 54
| 27.7 | 27.47 | 27.26 | 26.96 | 26.8 | 26.59 | 26.4 | 26.21 | 26.09 | 25.96 | 25.8 | 25.63 | 25.5 | 25.4 | 25.36 | 25.25 | 25.18 | 25.1 | 25.04 | 24.95 | 24.9 | 24.88 | 24.87 | 24.86 | 24.85 | 24.8 | 24.75
42
23.0174
|  |  |  | 0 | 15 | 30 | 45 | 60 | 75 | 90 | 105 | 120 | 135 | 150 | 165 | 180 | 240 | 300 | 360
|  |  | шлак SS + вода | 0 | 41.7 | 44.2 | 44.2 | 43.6 | 43.1 | 42.4 | 42 | 41 | 40.4 | 40.2 | 39.7 | 39.7 | 41.2 | 44 | 41.7 | термос 1
|  |  | шлак SS + би(2%) + вода | 0 | 26.3 | 27.65 | 28 | 29.6 | 32 | 36 | 39.8 | 43 | 44 | 43.8 | 45 | 47.3 | 54.2 | 58 | 58.4 | термос 2
|  |  |  | 0 | 10 | 20 | 30 | 40 | 50 | 60 | 75 | 90 | 105 | 120 | 135 | 150 | 165 | 180 | 240 | 300 | 360
|  |  | шлак SS + вода | 0 | 41.7 | 44 | 44.2 | 44.2 | 44.2 | 43.6 | 43.1 | 42.4 | 42 | 41 | 40.4 | 40.2 | 39.7 | 39.7 | 41.2 | 44 | 41.7 | термос 1
|  |  | шлак SS + би(2%) + вода | 0 | 25 | 27 | 27.65 | 27.8 | 28 | 29.6 | 32 | 36 | 39.8 | 43 | 44 | 43.8 | 45 | 47.3 | 54.2 | 58 | 58.4 | термос 2
SS + би(2%) + NaCl(1%) + вода Состав №7
| 13 | 14 | 15 | 16 | 17 | 18 | 19 | 20 | 21 | 22 | 23 | 24 | 25 | 26 | 27 | 28 | 29 | 30 | 31 | 32 | 33 | 34 | 35 | 36 | 37 | 38 | 39 | 40 | 41 | 42 | 43 | 44 | 45 | 46 | 47 | 48
| 50.1 | 48.5 | 46.6 | 44.9 | 43 | 41.5 | 40.25 | 39.1 | 38 | 37 | 36.25 | 35.46 | 34.79 | 34.23 | 33.62 | 33.1 | 32.6 | 32.1 | 31.7 | 31.3 | 30.95 | 30.5 | 30.06 | 29.75 | 29.3 | 29 | 28.6 | 28.4 | 28 | 27.8 | 27.5 | 27.3 | 27 | 26.9 | 26.75 | 26.5 | 26.25
SS + NaCl(1%) + вода Состав №6
| 13 | 14 | 15 | 16 | 17 | 18 | 19 | 20 | 21 | 22 | 23 | 24 | 25 | 26 | 27 | 28 | 29 | 30 | 31 | 32 | 33 | 34 | 35 | 36 | 37 | 38 | 39 | 40 | 41 | 42 | 43 | 44 | 45 | 46 | 47 | 48
| 33.2 | 32.22 | 31.15 | 30.25 | 29.5 | 28.89 | 28.4 | 27.85 | 27.5 | 27.09 | 26.76 | 26.5 | 26.29 | 26.1 | 25.92 | 25.75 | 25.6 | 25.5 | 25.38 | 25.29 | 25.19 | 25.11 | 25.05 | 25 | 24.95 | 24.9 | 24.85 | 24.8 | 24.75 | 24.72 | 24.7 | 24.68 | 24.65 | 24.63 | 24.6 | 24.58 | 24.56
|  | 10 | 11 | 12 | 13 | 14 | 15 | 16 | 17 | 18 | 19 | 20 | 21 | 22 | 23 | 24 | 25 | 26 | 27 | 28 | 29 | 30 | 31 | 32 | 33 | 34 | 35 | 36 | 37 | 38 | 39 | 40 | 41 | 42 | 43 | 44 | 45 | 46 | 47 | 48
8 |  | 35 | 33.7 | 32.6 | 31.6 | 30.6 | 29.8 | 29 | 28.4 | 27.8 | 27.3 | 26.85 | 26.45 | 26.1 | 25.85 | 25.693 | 25.56 | 25.43 | 25.31 | 25.2 | 25.105 | 25.03 | 24.96 | 24.89 | 24.82 | 24.76 | 24.7 | 24.65 | 24.6 | 24.55 | 24.51 | 24.465 | 24.42 | 24.38 | 24.34 | 24.3 | 24.26 | 24.225 | 24.2 | 24.175 | 24.16
9 |  | 49.5 | 47.5 | 45.8 | 44.3 | 42.8 | 41.3 | 40 | 38.8 | 37.5 | 36.6 | 35.75 | 34.9 | 34.25 | 33.6 | 33 | 32.5 | 32 | 31.55 | 31.09 | 30.65 | 30.22 | 29.85 | 29.5 | 29.18 | 28.85 | 28.55 | 28.25 | 28 | 27.77 | 27.58 | 27.39 | 27.21 | 27.05 | 26.9 | 26.74 | 26.6 | 26.49 | 26.4 | 26.31
| 0 | 24 | [18 empty] | 12 | 45.6
| 1 | 42.5 | [18 empty] | 13 | 42.8
| 2 | 57.1 | [18 empty] | 14 | 40.55
| 3 | 70.03 | [18 empty] | 15 | 38.5
| 4 | 72 | [18 empty] | 16 | 36.9
| 5 | 69 | [18 empty] | 17 | 35.4
| 6 | 65.7 | [18 empty] | 18 | 34
| 7 | 62.5 | [18 empty] | 19 | 32.8
| 8 | 59.25 | [18 empty] | 20 | 31.67
| 9 | 56.5 | [18 empty] | 21 | 30.6
| 10 | 53.9 | [18 empty] | 22 | 29.8
| 11 | 51.6 | [18 empty] | 23 | 29
| 12 | 49.5 | [18 empty] | 24 | 28.25
| 13 | 47.5 | [18 empty] | 25 | 27.6
| 14 | 45.5
| 15 | 44
| 16 | 42.7
| 17 | 41.25
| 18 | 39.95
| 19 | 38.5
| 20 | 37.55
| 21 | 36.6
| 22 | 35.6
| 23 | 34.8
| 24 | 34
| 25 | 33.25 | [23 empty] | 1 | [16 empty] | 2
| 26 | 32.6 | [22 empty] | 12 | 47.2 | [15 empty] | 12 | 45.6
| 27 | 32.1 | [22 empty] | 13 | 45.4 | [15 empty] | 13 | 42.8
| 28 | 31.6 | [22 empty] | 14 | 43.8 | [15 empty] | 14 | 40.55
| 29 | 31.17 | [22 empty] | 15 | 42.25 | [15 empty] | 15 | 38.5
| 30 | 30.75 | [22 empty] | 16 | 41 | [15 empty] | 16 | 36.9
| 31 | 30.5 | [22 empty] | 17 | 39.75 | [15 empty] | 17 | 35.4
| 32 | 30 | [22 empty] | 18 | 38.5 | [15 empty] | 18 | 34
| 33 | 29.8 | [22 empty] | 19 | 37.3 | [15 empty] | 19 | 32.8
| 34 | 29.5 | [22 empty] | 20 | 36.2 | [15 empty] | 20 | 31.67
| 35 | 29.3 |  | 12 | 47.2 | [19 empty] | 21 | 35.25 | [15 empty] | 21 | 30.6
| 36 | 29 |  | 13 | 45.4 | [19 empty] | 22 | 34.3 | [15 empty] | 22 | 29.8
| 37 | 28.85 |  | 14 | 43.8 | [19 empty] | 23 | 33.45 | [15 empty] | 23 | 29
| 38 | 28.75 |  | 15 | 42.25 | [19 empty] | 24 | 32.7 | [15 empty] | 24 | 28.25
| 39 | 28.55 |  | 16 | 41 | [19 empty] | 25 | 31.9 | [15 empty] | 25 | 27.6
| 40 | 28.4 |  | 17 | 39.75 | [19 empty] | 26 | 31.3 | [15 empty] | 26 | 27.1
| 41 | 28.3 |  | 18 | 38.5 | [19 empty] | 27 | 30.75 | [15 empty] | 27 | 26.73
| 42 | 28.2 |  | 19 | 37.3 | [19 empty] | 28 | 30.25 | [15 empty] | 28 | 26.42
| 43 | 28.1 |  | 20 | 36.2 | [19 empty] | 29 | 29.8 | [15 empty] | 29 | 26.2
| 44 | 28 |  | 21 | 35.25 | [19 empty] | 30 | 29.35 | [15 empty] | 30 | 26
| 45 | 27.95 |  | 22 | 34.3 | [19 empty] | 31 | 29 | [15 empty] | 31 | 25.83
| 46 | 27.9 |  | 23 | 33.45 | [19 empty] | 32 | 28.65 | [15 empty] | 32 | 25.74
| 47 | 27.85 |  | 24 | 32.7 | [19 empty] | 33 | 28.4 | [15 empty] | 33 | 25.6
| 48 | 27.8 |  | 25 | 31.9 | [19 empty] | 34 | 28.15 | [15 empty] | 34 | 25.5
[25 empty] | 35 | 27.9 | [15 empty] | 35 | 25.45
[25 empty] | 36 | 27.7 | [15 empty] | 36 | 25.4
| 0 | 24 | [22 empty] | 37 | 27.55 | [15 empty] | 37 | 25.35
| 1 | 47.9 | [22 empty] | 38 | 27.38 | [15 empty] | 38 | 25.3
| 2 | 45.6 | [22 empty] | 39 | 27.2 | [15 empty] | 39 | 25.26
| 3 | 46.05 | [22 empty] | 40 | 27.05 | [15 empty] | 40 | 25.25
| 4 | 46 | [22 empty] | 41 | 26.9 | [15 empty] | 41 | 25.24
| 5 | 44.45 | [22 empty] | 42 | 26.76 | [15 empty] | 42 | 25.225
| 6 | 42.7 | [22 empty] | 43 | 26.65 | [15 empty] | 43 | 25.2
| 7 | 40.9 | [22 empty] | 44 | 26.53 | [15 empty] | 44 | 25.17
| 8 | 39.05 | [22 empty] | 45 | 26.45 | [15 empty] | 45 | 25.15
| 9 | 37.4 | [22 empty] | 46 | 26.3 | [15 empty] | 46 | 25.13
| 10 | 35.9 | [22 empty] | 47 | 26.2 | [15 empty] | 47 | 25.11
| 11 | 34.6 | [22 empty] | 48 | 26.05 | [15 empty] | 48 | 25.09
| 12 | 33.4 | [22 empty] | 49 | 26 | [15 empty] | 49 | 25.07
| 13 | 32.3
| 14 | 31.45
| 15 | 30.7
| 16 | 30.1
| 17 | 29.5
| 18 | 28.87
| 19 | 28.25
| 20 | 27.77
| 21 | 27.3
| 22 | 26.8
| 23 | 26.5
| 24 | 26.1
| 25 | 25.75
| 26 | 25.45
| 27 | 25.2
| 28 | 25.05
| 29 | 24.92
| 30 | 24.8
| 31 | 24.7
| 32 | 24.65
| 33 | 24.58
| 34 | 24.5
| 35 | 24.45
| 36 | 24.4
| 37 | 24.35
| 38 | 24.31
| 39 | 24.27
| 40 | 24.25
| 41 | 24.23
| 42 | 24.22
| 43 | 24.21
| 44 | 24.2
| 45 | 24.195
| 46 | 24.19
| 47 | 24.19
| 48 | 24.19
24.19
Декоративні цементи