## Формула Некрасова
Визначення теплдопровідності матріалів за формулою Б.Н.Некрасова
Враховуючи загальну залежність теплопровідності від середньої густини матеріалу,
коефіцієнт теплопровідності орієнтовно можна визначити за емпіричною формулою
Б.Н.Некрасова для матеріалів з природною вологістю (1…7%):
Середня густина матеріалу, т/м3 (ввести в кг/м3) |  |  | 500 | кг/м3
Коефіцієнт теплопровідності, l, Вт/мС |  |  | 0.1568308 | Вт/м С
Примітка: хоча у формулі Б.Н.Некрасова густина в (т/м3), але формула таблиці
адаптована до вводу даних у (кг/м3).

## Теплопроводность материалов
Тип материала и его тепллопроводность
Минеральная вата (15…225 кг/м3) |  |  | Пенополистирол (15…150 кг/м3) и полистиролбетон (150…600 кг/м3) |  |  | Легкие ячеистые и керамзитобетоны (300…1800 кг/м3) |  |  | Кирпич и тяжелые бетоны (1600…2500 кг/м3)
Средняя плотность, кг/м3 (ввести) | lсух, Вт/моС | l(режим А), Вт/моС | Средняя плотность, кг/м3 (ввести) | lсух, Вт/моС | l(режим А), Вт/моС | Средняя плотность, кг/м3 (ввести) | lсух, Вт/моС | l(режим А), Вт/моС | Средняя плотность, кг/м3 (ввести) | lсух, Вт/моС | l(режим А), Вт/моС
50 | 0.0419 | 0.04295 | 200 | 0.054 | 0.063 | 700 | 0.1687 | 0.2599 | 1700 | 0.5443019 | 0.646183
Примечание. Режим А - обычный реальный режим эксплуатации с влажностью материала до 7-8%.

## Материалы разнные
Расчетные теплопроводности основных строительных материалов
| g, кг/м3 | l, сух. | l, А | l, В |  | g, кг/м3 | l, сух. | l, А | l, В
ППС | 15 | 0.039 | 0.04 | 0.044 | Пеностекло | 200 | 0.07 | 0.08 | 0.09
ППС | 20 | 0.037 | 0.038 | 0.042 | Пеностекло | 300 | 0.09 | 0.11 | 0.12
ППС | 24 | 0.04 | 0.04 | 0.041 | Пеностекло | 400 | 0.11 | 0.12 | 0.14
ППС | 30 | 0.035 | 0.036 | 0.04
ППС | 40 | 0.037 | 0.041 | 0.05 | Пенобетон | 300 | 0.08 | 0.11 | 0.13
ППУ | 40 | 0.029 | 0.04 | 0.04 | Пенобетон | 400 | 0.11 | 0.14 | 0.15
ППС | 50 | 0.041 | 0.045 | 0.064 | Керамзитобетон | 500 | 0.129 | 0.17
ППУ | 60 | 0.035 | 0.041 | 0.041 | Пенобетон | 600 | 0.15 | 0.21 | 0.26
ППУ | 80 | 0.041 | 0.05 | 0.05 | Пенобетон | 800 | 0.196 | 0.306 | 0.37
ППС | 100 | 0.041 | 0.041 | 0.052 | Керамзитобетон | 1000 | 0.27 | 0.33
ППС | 125 | 0.052 | 0.06 | 0.064 | Пенобетон | 1000 | 0.23 | 0.44 | 0.5
ППС | 150 | 0.05 | 0.052 | 0.06 | Пенобетон | 1200 | 0.29 | 0.52 | 0.58
ПСБ | 150 | 0.055 | 0.057 | 0.06 | Керамзитобетон | 1200 | 0.36 | 0.44
ПСБ | 200 | 0.065 | 0.07 | 0.08 | Керамзитобетон | 1400 | 0.47 | 0.56
ПСБ | 300 | 0.085 | 0.09 | 0.11 | Керамзитобетон | 1600 | 0.58 | 0.67
ПСБ | 400 | 0.105 | 0.12 | 0.135 | Керамзитобетон | 1800 | 0.66 | 0.8
ПСБ | 500 | 0.125 | 0.14 | 0.16
ПСБ | 600 | 0.145 | 0.175 | 0.2 | Железобетон | 2500 | 1.69 | 1.92
[5 empty] | Бетон | 2400 | 1.51 | 1.74
ППС эктруд. | 25 | 0.029 | 0.031 | 0.031 | Бетон | 1800 | 0.58 | 0.82
ППС эктруд. | 35 | 0.03 | 0.031 | 0.031 | Стена кирптчная | 1800 | 0.56 | 0.77
ППС эктруд. | 45 | 0.03 | 0.031 | 0.031 | Бетон | 1700 | 0.52 | 0.7
[5 empty] | Стена кирптчная | 1700 | 0.52 | 0.64
МВ | 15 | 0.046 | 0.048 | 0.053 | Бетон | 1600 | 0.47 | 0.65
МВ | 15 | 0.046 | 0.049 | 0.055 | Стена кирптчная | 1600 | 0.47 | 0.58
МВ | 20 | 0.04 | 0.043 | 0.048
МВ | 25 | 0.04 | 0.043 | 0.05 | Примечание: Режим А - обычный реальный режим
МВ | 30 | 0.04 | 0.042 | 0.046 | эксплуатации с влажностью материала до 7-8%.
МВ | 35 | 0.039 | 0.041 | 0.046
МВ | 45 | 0.039 | 0.041 | 0.045
МВ | 60 | 0.038 | 0.0419 | 0.045
МВ | 75 | 0.04 | 0.0449 | 0.047
МВ | 100 | 0.044 | 0.05 | 0.065
МВ | 125 | 0.044 | 0.0568 | 0.07 | ППС - пенополистирол
МВ | 150 | 0.05 | 0.0652 | 0.073 | ППС экструд. - пенополистирол экструдированный
МВ | 175 | 0.052 | 0.072 | 0.076 | ППУ - пенополиуритан
МВ | 200 | 0.056 | 0.076 | 0.08 | МВ - минеральное волокно
МВ | 225 | 0.058 | 0.0836 | 0.084 | ПСБ - полистиролбетон